## Adams Bohart
Tabel 1. Data Absorbansi Karbon Aktif merk X terhadap Logam Kromium, Bed Depth Kolom 20 cm, V = 4,5 ml/min | [12 empty] | Tabel 2. Data Absorbansi Karbon Aktif merk X terhadap Logam Kromium, Bed Depth Kolom 20 cm, V = 4,5 ml/min | [12 empty] | Tabel 3. Data Absorbansi Karbon Aktif merk X terhadap Logam Kromium, Bed Depth Kolom 20 cm, V = 4,5 ml/min
No | Waktu Operasi | Konsentrasi Awal | Kosentrasi setelah Melewati Kolom | Volume Larutan Krom yang Melewati Kolom | Persentase Penyisihan | Ln (Ct/Co) | Ct/Co | [5 empty] | No | Waktu Operasi | Konsentrasi Awal | Kosentrasi setelah Melewati Kolom | Volume Larutan Krom yang Melewati Kolom | Persentase Penyisihan | Ln (Ct/Co) | Ct/Co | [5 empty] | No | Waktu Operasi | Konsentrasi Awal | Kosentrasi setelah melewati Kolom | Volume Larutan Krom yang Melewati Kolom | Persentase Penyisihan | Ln (Ct/Co) | Ct/Co
perc | jam | mg/liter | mg/liter |  | % | [7 empty] | perc | jam | mg/liter | mg/liter | liter | % | [7 empty] | perc | jam | mg/liter | mg/liter | liter | %
1 | 1 | 10 | 0.1232 | 0.27 | 99% | -4.396531 | 0.01232 | [5 empty] | 1 | 1 | 15 | 0.26 | 0.27 | 98% | -4.055124 | 0.01733333 | [5 empty] | 1 | 1 | 20 | 0.346 | 0.27 | 98% | -4.057049 | 0.0173
2 | 2 | 10 | 0.2229 | 0.54 | 98% | -3.803617 | 0.02229 | [5 empty] | 2 | 2 | 15 | 0.501 | 0.54 | 97% | -3.399199 | 0.0334 | [5 empty] | 2 | 2 | 20 | 0.668 | 0.54 | 97% | -3.399199 | 0.0334
3 | 3 | 10 | 0.3133 | 0.81 | 97% | -3.463179 | 0.03133 | [5 empty] | 3 | 3 | 15 | 0.517 | 0.81 | 97% | -3.367763 | 0.03446667 | [5 empty] | 3 | 3 | 20 | 0.946 | 0.81 | 95% | -3.051245 | 0.0473
4 | 4 | 10 | 0.3435 | 1.08 | 97% | -3.371153 | 0.03435 | [5 empty] | 4 | 4 | 15 | 0.575 | 1.08 | 96% | -3.261435 | 0.03833333 | [5 empty] | 4 | 4 | 20 | 1.176 | 1.08 | 94% | -2.833613 | 0.0588
5 | 5 | 10 | 0.2948 | 1.35 | 97% | -3.524043 | 0.02948 | [5 empty] | 5 | 5 | 15 | 0.71 | 1.35 | 95% | -3.050541 | 0.04733333 | [5 empty] | 5 | 5 | 20 | 2.265 | 1.35 | 89% | -2.178158 | 0.11325
6 | 6 | 10 | 0.3597 | 1.62 | 96% | -3.32507 | 0.03597 | [5 empty] | 6 | 6 | 15 | 0.882 | 1.62 | 94% | -2.833613 | 0.0588 | [5 empty] | 6 | 6 | 20 | 3.638 | 1.62 | 82% | -1.704298 | 0.1819
7 | 7 | 10 | 0.4223 | 1.89 | 96% | -3.164624 | 0.04223 | [5 empty] | 7 | 7 | 15 | 1.699 | 1.89 | 89% | -2.17801 | 0.1132667 | [5 empty] | 7 | 7 | 20 | 5.493 | 1.89 | 73% | -1.292258 | 0.27465
8 | 8 | 10 | 0.4826 | 2.16 | 95% | -3.031152 | 0.04826 | [5 empty] | 8 | 8 | 15 | 2.729 | 2.16 | 82% | -1.704115 | 0.1819333 | [5 empty] | 8 | 8 | 20 | 5.568 | 2.16 | 72% | -1.278696 | 0.2784
9 | 9 | 10 | 1.3374 | 2.43 | 87% | -2.011858 | 0.13374 | [5 empty] | 9 | 9 | 15 | 4.12 | 2.43 | 73% | -1.292197 | 0.2746667 | [5 empty] | 9 | 9 | 20 | 8.24 | 2.43 | 59% | -0.8867319 | 0.412
10 | 10 | 10 | 2.0053 | 2.7 | 80% | -1.606791 | 0.20053 | [5 empty] | 10 | 10 | 15 | 4.176 | 2.7 | 72% | -1.278696 | 0.2784 | [5 empty] | 10 | 10 | 20 | 11.728 | 2.7 | 41% | -0.5337531 | 0.5864
11 | 11 | 10 | 3.4663 | 2.97 | 65% | -1.059497 | 0.34663 | [5 empty] | 11 | 11 | 15 | 6.18 | 2.97 | 59% | -0.8867319 | 0.412 | [5 empty] | 11 | 11 | 20 | 14.752 | 2.97 | 26% | -0.3043536 | 0.7376
12 | 12 | 10 | 3.1463 | 3.24 | 69% | -1.156358 | 0.31463 | [5 empty] | 12 | 12 | 15 | 7.33 | 3.24 | 51% | -0.7160747 | 0.4886667 | [5 empty] | 12 | 12 | 20 | 18.216 | 3.24 | 9% | -0.09343194 | 0.9108
13 | 13 | 10 | 3.2019 | 3.51 | 68% | -1.138841 | 0.32019 | [5 empty] | 13 | 13 | 15 | 8.796 | 3.51 | 41% | -0.5337531 | 0.5864 | [5 empty] | 13 | 13 | 20 | 18.957 | 3.51 | 5% | -0.05355902 | 0.94785
14 | 14 | 10 | 5.1916 | 3.78 | 48% | -0.6555432 | 0.51916 | [5 empty] | 14 | 14 | 15 | 11.064 | 3.78 | 26% | -0.3043536 | 0.7376 | [5 empty] | 14 | 14 | 20 | 19.175 | 3.78 | 4% | -0.04212493 | 0.95875
15 | 15 | 10 | 6.1934 | 4.05 | 38% | -0.4791009 | 0.61934 | [5 empty] | 15 | 15 | 15 | 13.662 | 4.05 | 9% | -0.09343194 | 0.9108 | [5 empty] | Warna Kuning = Titik Breaktrough
16 | 16 | 10 | 6.9031 | 4.32 | 31% | -0.3706145 | 0.69031 | [5 empty] | 16 | 16 | 15 | 14.218 | 4.32 | 5% | -0.05354143 | 0.9478667 | [5 empty] | Warna Orange = Titik Exhausted (Aliran Limbah ke Kolom Dihentikan)
17 | 17 | 10 | 8.0997 | 4.59 | 19% | -0.2107581 | 0.80997 | [5 empty] | 17 | 17 | 15 | 14.056 | 4.59 | 6% | -0.06500085 | 0.9370667
18 | 18 | 10 | 8.5449 | 4.86 | 15% | -0.1572505 | 0.85449 | [5 empty] | 18 | 18 | 15 | 14.381 | 4.86 | 4% | -0.04214231 | 0.9587333
19 | 19 | 10 | 9.5189 | 5.13 | 5% | -0.0493058 | 0.95189 | [5 empty] | Warna Kuning = Titik Breaktrough
20 | 20 | 10 | 9.6024 | 5.4 | 4% | -0.04057203 | 0.96024 | [5 empty] | Warna Orange = Titik Exhausted (Aliran Limbah ke Kolom Dihentikan)
21 | 21 | 10 | 9.2545 | 5.67 | 7% | -0.07747517 | 0.92545 | [5 empty] | Warna Orange = Titik Exhausted (Aliran Limbah ke Kolom Dihentikan)
22 | 22 | 10 | 9.4911 | 5.94 | 5% | -0.05223058 | 0.94911
Warna Kuning = Titik Breaktrough
Warna Orange = Titik Exhausted (Aliran Limbah ke Kolom Dihentikan)
Waktu Operasi | Bed Height | Volumetric Flowrate (Q) | Volumetric Flowrate (Q) | Volumetric Flowrate (Q) | A Kolom | Linier Flowrate | Co Cr | Slope | Intersep | Kab | No | R² | Waktu Operasi | Bed Height | Volumetric Flowrate (Q) | Volumetric Flowrate (Q) | Volumetric Flowrate (Q) | A Kolom | Linier Flowrate | Co Cr | Slope | Intersep | Kab | No | R² | Waktu Operasi | Bed Height | Volumetric Flowrate (Q) | Volumetric Flowrate (Q) | Volumetric Flowrate (Q) | A Kolom | Linier Flowrate | Co Cr | Slope | Intersep | Kab | No | R²
jam | cm | ml/min | ml/jam | liter/jam | cm2 | cm/jam | mg/l |  |  | L/mg.jam | mg/l |  | jam | cm | ml/min | ml/jam | liter/jam | cm2 | cm/jam | mg/l |  |  | L/mg.jam | mg/l |  | jam | cm | ml/min | ml/jam | liter/jam | cm2 | cm/jam | mg/l |  |  | L/mg.jam | mg/l
1 | 20 | 4.5 | 270 | 0.27 | 7.065 | 38.21656 | 10 | 0.2254 | -4.2804 | 0.02254 | 362.8708 | 0.9298 | 1 | 20 | 4.5 | 270 | 0.27 | 7.065 | 38.21656 | 15 | 0.2546 | -4.0367 | 0.01697333 | 454.4446 | 0.956 | 1 | 20 | 4.5 | 270 | 0.27 | 7.065 | 38.21656 | 20 | 0.3165 | -3.9244 | 0.015825 | 473.8612 | 0.9566
2 | 20 | 4.5 | 270 | 0.27 | 7.065 | 38.21656 | 10 | 0.2254 | -4.2804 | 0.01127 | 725.7416 | 0.9298 | 2 | 20 | 4.5 | 270 | 0.27 | 7.065 | 38.21656 | 15 | 0.2546 | -4.0367 | 0.008486667 | 908.8892 | 0.956 | 2 | 20 | 4.5 | 270 | 0.27 | 7.065 | 38.21656 | 20 | 0.3165 | -3.9244 | 0.0079125 | 947.7224 | 0.9566
3 | 20 | 4.5 | 270 | 0.27 | 7.065 | 38.21656 | 10 | 0.2254 | -4.2804 | 0.007513333 | 1088.612 | 0.9298 | 3 | 20 | 4.5 | 270 | 0.27 | 7.065 | 38.21656 | 15 | 0.2546 | -4.0367 | 0.005657778 | 1363.334 | 0.956 | 3 | 20 | 4.5 | 270 | 0.27 | 7.065 | 38.21656 | 20 | 0.3165 | -3.9244 | 0.005275 | 1421.584 | 0.9566
4 | 20 | 4.5 | 270 | 0.27 | 7.065 | 38.21656 | 10 | 0.2254 | -4.2804 | 0.005635 | 1451.483 | 0.9298 | 4 | 20 | 4.5 | 270 | 0.27 | 7.065 | 38.21656 | 15 | 0.2546 | -4.0367 | 0.004243333 | 1817.778 | 0.956 | 4 | 20 | 4.5 | 270 | 0.27 | 7.065 | 38.21656 | 20 | 0.3165 | -3.9244 | 0.00395625 | 1895.445 | 0.9566
5 | 20 | 4.5 | 270 | 0.27 | 7.065 | 38.21656 | 10 | 0.2254 | -4.2804 | 0.004508 | 1814.354 | 0.9298 | 5 | 20 | 4.5 | 270 | 0.27 | 7.065 | 38.21656 | 15 | 0.2546 | -4.0367 | 0.003394667 | 2272.223 | 0.956 | 5 | 20 | 4.5 | 270 | 0.27 | 7.065 | 38.21656 | 20 | 0.3165 | -3.9244 | 0.003165 | 2369.306 | 0.9566
6 | 20 | 4.5 | 270 | 0.27 | 7.065 | 38.21656 | 10 | 0.2254 | -4.2804 | 0.003756667 | 2177.225 | 0.9298 | 6 | 20 | 4.5 | 270 | 0.27 | 7.065 | 38.21656 | 15 | 0.2546 | -4.0367 | 0.002828889 | 2726.668 | 0.956 | 6 | 20 | 4.5 | 270 | 0.27 | 7.065 | 38.21656 | 20 | 0.3165 | -3.9244 | 0.0026375 | 2843.167 | 0.9566
7 | 20 | 4.5 | 270 | 0.27 | 7.065 | 38.21656 | 10 | 0.2254 | -4.2804 | 0.00322 | 2540.096 | 0.9298 | 7 | 20 | 4.5 | 270 | 0.27 | 7.065 | 38.21656 | 15 | 0.2546 | -4.0367 | 0.002424762 | 3181.112 | 0.956 | 7 | 20 | 4.5 | 270 | 0.27 | 7.065 | 38.21656 | 20 | 0.3165 | -3.9244 | 0.002260714 | 3317.028 | 0.9566
8 | 20 | 4.5 | 270 | 0.27 | 7.065 | 38.21656 | 10 | 0.2254 | -4.2804 | 0.0028175 | 2902.967 | 0.9298 | 8 | 20 | 4.5 | 270 | 0.27 | 7.065 | 38.21656 | 15 | 0.2546 | -4.0367 | 0.002121667 | 3635.557 | 0.956 | 8 | 20 | 4.5 | 270 | 0.27 | 7.065 | 38.21656 | 20 | 0.3165 | -3.9244 | 0.001978125 | 3790.89 | 0.9566
9 | 20 | 4.5 | 270 | 0.27 | 7.065 | 38.21656 | 10 | 0.2254 | -4.2804 | 0.002504444 | 3265.837 | 0.9298 | 9 | 20 | 4.5 | 270 | 0.27 | 7.065 | 38.21656 | 15 | 0.2546 | -4.0367 | 0.001885926 | 4090.001 | 0.956 | 9 | 20 | 4.5 | 270 | 0.27 | 7.065 | 38.21656 | 20 | 0.3165 | -3.9244 | 0.001758333 | 4264.751 | 0.9566
10 | 20 | 4.5 | 270 | 0.27 | 7.065 | 38.21656 | 10 | 0.2254 | -4.2804 | 0.002254 | 3628.708 | 0.9298 | 10 | 20 | 4.5 | 270 | 0.27 | 7.065 | 38.21656 | 15 | 0.2546 | -4.0367 | 0.001697333 | 4544.446 | 0.956 | 10 | 20 | 4.5 | 270 | 0.27 | 7.065 | 38.21656 | 20 | 0.3165 | -3.9244 | 0.0015825 | 4738.612 | 0.9566
11 | 20 | 4.5 | 270 | 0.27 | 7.065 | 38.21656 | 10 | 0.2254 | -4.2804 | 0.002049091 | 3991.579 | 0.9298 | 11 | 20 | 4.5 | 270 | 0.27 | 7.065 | 38.21656 | 15 | 0.2546 | -4.0367 | 0.00154303 | 4998.89 | 0.956 | 11 | 20 | 4.5 | 270 | 0.27 | 7.065 | 38.21656 | 20 | 0.3165 | -3.9244 | 0.001438636 | 5212.473 | 0.9566
12 | 20 | 4.5 | 270 | 0.27 | 7.065 | 38.21656 | 10 | 0.2254 | -4.2804 | 0.001878333 | 4354.45 | 0.9298 | 12 | 20 | 4.5 | 270 | 0.27 | 7.065 | 38.21656 | 15 | 0.2546 | -4.0367 | 0.001414444 | 5453.335 | 0.956 | 12 | 20 | 4.5 | 270 | 0.27 | 7.065 | 38.21656 | 20 | 0.3165 | -3.9244 | 0.00131875 | 5686.334 | 0.9566
13 | 20 | 4.5 | 270 | 0.27 | 7.065 | 38.21656 | 10 | 0.2254 | -4.2804 | 0.001733846 | 4717.321 | 0.9298 | 13 | 20 | 4.5 | 270 | 0.27 | 7.065 | 38.21656 | 15 | 0.2546 | -4.0367 | 0.001305641 | 5907.78 | 0.956 | 13 | 20 | 4.5 | 270 | 0.27 | 7.065 | 38.21656 | 20 | 0.3165 | -3.9244 | 0.001217308 | 6160.196 | 0.9566
14 | 20 | 4.5 | 270 | 0.27 | 7.065 | 38.21656 | 10 | 0.2254 | -4.2804 | 0.00161 | 5080.191 | 0.9298 | 14 | 20 | 4.5 | 270 | 0.27 | 7.065 | 38.21656 | 15 | 0.2546 | -4.0367 | 0.001212381 | 6362.224 | 0.956 | 14 | 20 | 4.5 | 270 | 0.27 | 7.065 | 38.21656 | 20 | 0.3165 | -3.9244 | 0.001130357 | 6634.057 | 0.9566
15 | 20 | 4.5 | 270 | 0.27 | 7.065 | 38.21656 | 10 | 0.2254 | -4.2804 | 0.001502667 | 5443.062 | 0.9298 | 15 | 20 | 4.5 | 270 | 0.27 | 7.065 | 38.21656 | 15 | 0.2546 | -4.0367 | 0.001131556 | 6816.669 | 0.956
16 | 20 | 4.5 | 270 | 0.27 | 7.065 | 38.21656 | 10 | 0.2254 | -4.2804 | 0.00140875 | 5805.933 | 0.9298 | 16 | 20 | 4.5 | 270 | 0.27 | 7.065 | 38.21656 | 15 | 0.2546 | -4.0367 | 0.001060833 | 7271.113 | 0.956
17 | 20 | 4.5 | 270 | 0.27 | 7.065 | 38.21656 | 10 | 0.2254 | -4.2804 | 0.001325882 | 6168.804 | 0.9298 | 17 | 20 | 4.5 | 270 | 0.27 | 7.065 | 38.21656 | 15 | 0.2546 | -4.0367 | 0.0009984314 | 7725.558 | 0.956
18 | 20 | 4.5 | 270 | 0.27 | 7.065 | 38.21656 | 10 | 0.2254 | -4.2804 | 0.001252222 | 6531.675 | 0.9298 | 18 | 20 | 4.5 | 270 | 0.27 | 7.065 | 38.21656 | 15 | 0.2546 | -4.0367 | 0.000942963 | 8180.003 | 0.956
19 | 20 | 4.5 | 270 | 0.27 | 7.065 | 38.21656 | 10 | 0.2254 | -4.2804 | 0.001186316 | 6894.546 | 0.9298
20 | 20 | 4.5 | 270 | 0.27 | 7.065 | 38.21656 | 10 | 0.2254 | -4.2804 | 0.001127 | 7257.416 | 0.9298
21 | 20 | 4.5 | 270 | 0.27 | 7.065 | 38.21656 | 10 | 0.2254 | -4.2804 | 0.001073333 | 7620.287 | 0.9298
22 | 20 | 4.5 | 270 | 0.27 | 7.065 | 38.21656 | 10 | 0.2254 | -4.2804 | 0.001024545 | 7983.158 | 0.9298

## Yoon-Nelson
Tabel 1. Data Absorbansi Karbon Aktif merk X terhadap Logam Kromium, Bed Depth Kolom 20 cm, V = 4,5 ml/min | [13 empty] | Tabel 2. Data Absorbansi Karbon Aktif merk X terhadap Logam Kromium, Bed Depth Kolom 20 cm, V = 4,5 ml/min | [13 empty] | Tabel 3. Data Absorbansi Karbon Aktif merk X terhadap Logam Kromium, Bed Depth Kolom 20 cm, V = 4,5 ml/min
No | Waktu Operasi | Konsentrasi Awal | Kosentrasi setelah Melewati Kolom | Volume Larutan Krom yang Melewati Kolom | Persentase Penyisihan | Ln (Ct/Co-Ct) | Ct/Co | [6 empty] | No | Waktu Operasi | Konsentrasi Awal | Kosentrasi setelah Melewati Kolom | Volume Larutan Krom yang Melewati Kolom | Persentase Penyisihan | Ln (Ct/Co-Ct) | Ct/Co | [6 empty] | No | Waktu Operasi | Konsentrasi Awal | Kosentrasi setelah melewati Kolom | Volume Larutan Krom yang Melewati Kolom | Persentase Penyisihan | Ln (Ct/Co-Ct) | Ct/Co
perc | jam | mg/liter | mg/liter |  | % | [8 empty] | perc | jam | mg/liter | mg/liter | liter | % | [8 empty] | perc | jam | mg/liter | mg/liter | liter | %
1 | 1 | 10 | 0.1232 | 0.27 | 99% | -4.384135 | 0.01232 | [6 empty] | 1 | 1 | 15 | 0.26 | 0.27 | 98% | -4.037639 | 0.01733333 | [6 empty] | 1 | 1 | 20 | 0.346 | 0.27 | 98% | -4.039597 | 0.0173
2 | 2 | 10 | 0.2229 | 0.54 | 98% | -3.781075 | 0.02229 | [6 empty] | 2 | 2 | 15 | 0.501 | 0.54 | 97% | -3.365229 | 0.0334 | [6 empty] | 2 | 2 | 20 | 0.668 | 0.54 | 97% | -3.365229 | 0.0334
3 | 3 | 10 | 0.3133 | 0.81 | 97% | -3.431348 | 0.03133 | [6 empty] | 3 | 3 | 15 | 0.517 | 0.81 | 97% | -3.332688 | 0.03446667 | [6 empty] | 3 | 3 | 20 | 0.946 | 0.81 | 95% | -3.00279 | 0.0473
4 | 4 | 10 | 0.3435 | 1.08 | 97% | -3.336199 | 0.03435 | [6 empty] | 4 | 4 | 15 | 0.575 | 1.08 | 96% | -3.222348 | 0.03833333 | [6 empty] | 4 | 4 | 20 | 1.176 | 1.08 | 94% | -2.773014 | 0.0588
5 | 5 | 10 | 0.2948 | 1.35 | 97% | -3.49412 | 0.02948 | [6 empty] | 5 | 5 | 15 | 0.71 | 1.35 | 95% | -3.00205 | 0.04733333 | [6 empty] | 5 | 5 | 20 | 2.265 | 1.35 | 89% | -2.057965 | 0.11325
6 | 6 | 10 | 0.3597 | 1.62 | 96% | -3.288437 | 0.03597 | [6 empty] | 6 | 6 | 15 | 0.882 | 1.62 | 94% | -2.773014 | 0.0588 | [6 empty] | 6 | 6 | 20 | 3.638 | 1.62 | 82% | -1.503527 | 0.1819
7 | 7 | 10 | 0.4223 | 1.89 | 96% | -3.121477 | 0.04223 | [6 empty] | 7 | 7 | 15 | 1.699 | 1.89 | 89% | -2.057799 | 0.1132667 | [6 empty] | 7 | 7 | 20 | 5.493 | 1.89 | 73% | -0.9711567 | 0.27465
8 | 8 | 10 | 0.4826 | 2.16 | 95% | -2.981689 | 0.04826 | [6 empty] | 8 | 8 | 15 | 2.729 | 2.16 | 82% | -1.503304 | 0.1819333 | [6 empty] | 8 | 8 | 20 | 5.568 | 2.16 | 72% | -0.952412 | 0.2784
9 | 9 | 10 | 1.3374 | 2.43 | 87% | -1.868287 | 0.13374 | [6 empty] | 9 | 9 | 15 | 4.12 | 2.43 | 73% | -0.9710731 | 0.2746667 | [6 empty] | 9 | 9 | 20 | 8.24 | 2.43 | 59% | -0.3557036 | 0.412
10 | 10 | 10 | 2.0053 | 2.7 | 80% | -1.382985 | 0.20053 | [6 empty] | 10 | 10 | 15 | 4.176 | 2.7 | 72% | -0.952412 | 0.2784 | [6 empty] | 10 | 10 | 20 | 11.728 | 2.7 | 41% | 0.3491028 | 0.5864
11 | 11 | 10 | 3.4663 | 2.97 | 65% | -0.6338857 | 0.34663 | [6 empty] | 11 | 11 | 15 | 6.18 | 2.97 | 59% | -0.3557036 | 0.412 | [6 empty] | 11 | 11 | 20 | 14.752 | 2.97 | 26% | 1.033532 | 0.7376
12 | 12 | 10 | 3.1463 | 3.24 | 69% | -0.7785615 | 0.31463 | [6 empty] | 12 | 12 | 15 | 7.33 | 3.24 | 51% | -0.0453411 | 0.4886667 | [6 empty] | 12 | 12 | 20 | 18.216 | 3.24 | 9% | 2.323442 | 0.9108
13 | 13 | 10 | 3.2019 | 3.51 | 68% | -0.7528988 | 0.32019 | [6 empty] | 13 | 13 | 15 | 8.796 | 3.51 | 41% | 0.3491028 | 0.5864 | [6 empty] | 13 | 13 | 20 | 18.957 | 3.51 | 5% | 2.900072 | 0.94785
14 | 14 | 10 | 5.1916 | 3.78 | 48% | 0.07667755 | 0.51916 | [6 empty] | 14 | 14 | 15 | 11.064 | 3.78 | 26% | 1.033532 | 0.7376 | [6 empty] | 14 | 14 | 20 | 19.175 | 3.78 | 4% | 3.145979 | 0.95875
15 | 15 | 10 | 6.1934 | 4.05 | 38% | 0.4867478 | 0.61934 | [6 empty] | 15 | 15 | 15 | 13.662 | 4.05 | 9% | 2.323442 | 0.9108 | [6 empty] | Warna Kuning = Titik Breaktrough
16 | 16 | 10 | 6.9031 | 4.32 | 31% | 0.801569 | 0.69031 | [6 empty] | 16 | 16 | 15 | 14.218 | 4.32 | 5% | 2.900409 | 0.9478667 | [6 empty] | Warna Orange = Titik Exhausted (Aliran Limbah ke Kolom Dihentikan)
17 | 17 | 10 | 8.0997 | 4.59 | 19% | 1.449815 | 0.80997 | [6 empty] | 17 | 17 | 15 | 14.056 | 4.59 | 6% | 2.700678 | 0.9370667
18 | 18 | 10 | 8.5449 | 4.86 | 15% | 1.77026 | 0.85449 | [6 empty] | 18 | 18 | 15 | 14.381 | 4.86 | 4% | 3.145558 | 0.9587333
19 | 19 | 10 | 9.5189 | 5.13 | 5% | 2.984959 | 0.95189 | [6 empty] | Warna Kuning = Titik Breaktrough
20 | 20 | 10 | 9.6024 | 5.4 | 4% | 3.184322 | 0.96024 | [6 empty] | Warna Orange = Titik Exhausted (Aliran Limbah ke Kolom Dihentikan)
21 | 21 | 10 | 9.2545 | 5.67 | 7% | 2.51881 | 0.92545
22 | 22 | 10 | 9.4911 | 5.94 | 5% | 2.925858 | 0.94911
Warna Kuning = Titik Breaktrough
Warna Orange = Titik Exhausted (Aliran Limbah ke Kolom Dihentikan)
Waktu Operasi | Bed Height | Volumetric Flowrate (Q) | Volumetric Flowrate (Q) | Volumetric Flowrate (Q) | A Kolom | Linier Flowrate | Co Cr | Slope | Intersep | KYN | τ | τ Exp | R² | Waktu Operasi | Bed Height | Volumetric Flowrate (Q) | Volumetric Flowrate (Q) | Volumetric Flowrate (Q) | A Kolom | Linier Flowrate | Co Cr | Slope | Intersep | KYN | τ | τ Exp | R² | Waktu Operasi | Bed Height | Volumetric Flowrate (Q) | Volumetric Flowrate (Q) | Volumetric Flowrate (Q) | A Kolom | Linier Flowrate | Co Cr | Slope | Intersep | KYN | τ | τ Exp | R²
jam | cm | ml/min | ml/jam | liter/jam | cm2 | cm/jam | mg/l |  |  | jam^-1 | jam | jam |  | jam | cm | ml/min | ml/jam | liter/jam | cm2 | cm/jam | mg/l |  |  | jam^-1 | jam | jam |  | jam | cm | ml/min | ml/jam | liter/jam | cm2 | cm/jam | mg/l |  |  | jam^-1 | jam | jam
1 | 20 | 4.5 | 270 | 0.27 | 7.065 | 38.21656 | 10 | 0.3795 | -5.1387 | 0.3795 | 13.54071 | 13.12893 | 0.9666 | 1 | 20 | 4.5 | 270 | 0.27 | 7.065 | 38.21656 | 15 | 0.4405 | -4.9161 | 0.4405 | 11.16027 | 11.01418 | 0.9706 | 1 | 20 | 4.5 | 270 | 0.27 | 7.065 | 38.21656 | 20 | 0.5547 | -4.8227 | 0.5547 | 8.694249 | 8.644579 | 0.9781
2 | 20 | 4.5 | 270 | 0.27 | 7.065 | 38.21656 | 10 | 0.3795 | -5.1387 | 0.3795 | 13.54071 | 13.12893 | 0.9666 | 2 | 20 | 4.5 | 270 | 0.27 | 7.065 | 38.21656 | 15 | 0.4405 | -4.9161 | 0.4405 | 11.16027 | 11.01418 | 0.9706 | 2 | 20 | 4.5 | 270 | 0.27 | 7.065 | 38.21656 | 20 | 0.5547 | -4.8227 | 0.5547 | 8.694249 | 8.644579 | 0.9781
3 | 20 | 4.5 | 270 | 0.27 | 7.065 | 38.21656 | 10 | 0.3795 | -5.1387 | 0.3795 | 13.54071 | 13.12893 | 0.9666 | 3 | 20 | 4.5 | 270 | 0.27 | 7.065 | 38.21656 | 15 | 0.4405 | -4.9161 | 0.4405 | 11.16027 | 11.01418 | 0.9706 | 3 | 20 | 4.5 | 270 | 0.27 | 7.065 | 38.21656 | 20 | 0.5547 | -4.8227 | 0.5547 | 8.694249 | 8.644579 | 0.9781
4 | 20 | 4.5 | 270 | 0.27 | 7.065 | 38.21656 | 10 | 0.3795 | -5.1387 | 0.3795 | 13.54071 | 13.12893 | 0.9666 | 4 | 20 | 4.5 | 270 | 0.27 | 7.065 | 38.21656 | 15 | 0.4405 | -4.9161 | 0.4405 | 11.16027 | 11.01418 | 0.9706 | 4 | 20 | 4.5 | 270 | 0.27 | 7.065 | 38.21656 | 20 | 0.5547 | -4.8227 | 0.5547 | 8.694249 | 8.644579 | 0.9781
5 | 20 | 4.5 | 270 | 0.27 | 7.065 | 38.21656 | 10 | 0.3795 | -5.1387 | 0.3795 | 13.54071 | 13.12893 | 0.9666 | 5 | 20 | 4.5 | 270 | 0.27 | 7.065 | 38.21656 | 15 | 0.4405 | -4.9161 | 0.4405 | 11.16027 | 11.01418 | 0.9706 | 5 | 20 | 4.5 | 270 | 0.27 | 7.065 | 38.21656 | 20 | 0.5547 | -4.8227 | 0.5547 | 8.694249 | 8.644579 | 0.9781
6 | 20 | 4.5 | 270 | 0.27 | 7.065 | 38.21656 | 10 | 0.3795 | -5.1387 | 0.3795 | 13.54071 | 13.12893 | 0.9666 | 6 | 20 | 4.5 | 270 | 0.27 | 7.065 | 38.21656 | 15 | 0.4405 | -4.9161 | 0.4405 | 11.16027 | 11.01418 | 0.9706 | 6 | 20 | 4.5 | 270 | 0.27 | 7.065 | 38.21656 | 20 | 0.5547 | -4.8227 | 0.5547 | 8.694249 | 8.644579 | 0.9781
7 | 20 | 4.5 | 270 | 0.27 | 7.065 | 38.21656 | 10 | 0.3795 | -5.1387 | 0.3795 | 13.54071 | 13.12893 | 0.9666 | 7 | 20 | 4.5 | 270 | 0.27 | 7.065 | 38.21656 | 15 | 0.4405 | -4.9161 | 0.4405 | 11.16027 | 11.01418 | 0.9706 | 7 | 20 | 4.5 | 270 | 0.27 | 7.065 | 38.21656 | 20 | 0.5547 | -4.8227 | 0.5547 | 8.694249 | 8.644579 | 0.9781
8 | 20 | 4.5 | 270 | 0.27 | 7.065 | 38.21656 | 10 | 0.3795 | -5.1387 | 0.3795 | 13.54071 | 13.12893 | 0.9666 | 8 | 20 | 4.5 | 270 | 0.27 | 7.065 | 38.21656 | 15 | 0.4405 | -4.9161 | 0.4405 | 11.16027 | 11.01418 | 0.9706 | 8 | 20 | 4.5 | 270 | 0.27 | 7.065 | 38.21656 | 20 | 0.5547 | -4.8227 | 0.5547 | 8.694249 | 8.644579 | 0.9781
9 | 20 | 4.5 | 270 | 0.27 | 7.065 | 38.21656 | 10 | 0.3795 | -5.1387 | 0.3795 | 13.54071 | 13.12893 | 0.9666 | 9 | 20 | 4.5 | 270 | 0.27 | 7.065 | 38.21656 | 15 | 0.4405 | -4.9161 | 0.4405 | 11.16027 | 11.01418 | 0.9706 | 9 | 20 | 4.5 | 270 | 0.27 | 7.065 | 38.21656 | 20 | 0.5547 | -4.8227 | 0.5547 | 8.694249 | 8.644579 | 0.9781
10 | 20 | 4.5 | 270 | 0.27 | 7.065 | 38.21656 | 10 | 0.3795 | -5.1387 | 0.3795 | 13.54071 | 13.12893 | 0.9666 | 10 | 20 | 4.5 | 270 | 0.27 | 7.065 | 38.21656 | 15 | 0.4405 | -4.9161 | 0.4405 | 11.16027 | 11.01418 | 0.9706 | 10 | 20 | 4.5 | 270 | 0.27 | 7.065 | 38.21656 | 20 | 0.5547 | -4.8227 | 0.5547 | 8.694249 | 8.644579 | 0.9781
11 | 20 | 4.5 | 270 | 0.27 | 7.065 | 38.21656 | 10 | 0.3795 | -5.1387 | 0.3795 | 13.54071 | 13.12893 | 0.9666 | 11 | 20 | 4.5 | 270 | 0.27 | 7.065 | 38.21656 | 15 | 0.4405 | -4.9161 | 0.4405 | 11.16027 | 11.01418 | 0.9706 | 11 | 20 | 4.5 | 270 | 0.27 | 7.065 | 38.21656 | 20 | 0.5547 | -4.8227 | 0.5547 | 8.694249 | 8.644579 | 0.9781
12 | 20 | 4.5 | 270 | 0.27 | 7.065 | 38.21656 | 10 | 0.3795 | -5.1387 | 0.3795 | 13.54071 | 13.12893 | 0.9666 | 12 | 20 | 4.5 | 270 | 0.27 | 7.065 | 38.21656 | 15 | 0.4405 | -4.9161 | 0.4405 | 11.16027 | 11.01418 | 0.9706 | 12 | 20 | 4.5 | 270 | 0.27 | 7.065 | 38.21656 | 20 | 0.5547 | -4.8227 | 0.5547 | 8.694249 | 8.644579 | 0.9781
13 | 20 | 4.5 | 270 | 0.27 | 7.065 | 38.21656 | 10 | 0.3795 | -5.1387 | 0.3795 | 13.54071 | 13.12893 | 0.9666 | 13 | 20 | 4.5 | 270 | 0.27 | 7.065 | 38.21656 | 15 | 0.4405 | -4.9161 | 0.4405 | 11.16027 | 11.01418 | 0.9706 | 13 | 20 | 4.5 | 270 | 0.27 | 7.065 | 38.21656 | 20 | 0.5547 | -4.8227 | 0.5547 | 8.694249 | 8.644579 | 0.9781
14 | 20 | 4.5 | 270 | 0.27 | 7.065 | 38.21656 | 10 | 0.3795 | -5.1387 | 0.3795 | 13.54071 | 13.12893 | 0.9666 | 14 | 20 | 4.5 | 270 | 0.27 | 7.065 | 38.21656 | 15 | 0.4405 | -4.9161 | 0.4405 | 11.16027 | 11.01418 | 0.9706 | 14 | 20 | 4.5 | 270 | 0.27 | 7.065 | 38.21656 | 20 | 0.5547 | -4.8227 | 0.5547 | 8.694249 | 8.644579 | 0.9781
15 | 20 | 4.5 | 270 | 0.27 | 7.065 | 38.21656 | 10 | 0.3795 | -5.1387 | 0.3795 | 13.54071 | 13.12893 | 0.9666 | 15 | 20 | 4.5 | 270 | 0.27 | 7.065 | 38.21656 | 15 | 0.4405 | -4.9161 | 0.4405 | 11.16027 | 11.01418 | 0.9706
16 | 20 | 4.5 | 270 | 0.27 | 7.065 | 38.21656 | 10 | 0.3795 | -5.1387 | 0.3795 | 13.54071 | 13.12893 | 0.9666 | 16 | 20 | 4.5 | 270 | 0.27 | 7.065 | 38.21656 | 15 | 0.4405 | -4.9161 | 0.4405 | 11.16027 | 11.01418 | 0.9706
17 | 20 | 4.5 | 270 | 0.27 | 7.065 | 38.21656 | 10 | 0.3795 | -5.1387 | 0.3795 | 13.54071 | 13.12893 | 0.9666 | 17 | 20 | 4.5 | 270 | 0.27 | 7.065 | 38.21656 | 15 | 0.4405 | -4.9161 | 0.4405 | 11.16027 | 11.01418 | 0.9706
18 | 20 | 4.5 | 270 | 0.27 | 7.065 | 38.21656 | 10 | 0.3795 | -5.1387 | 0.3795 | 13.54071 | 13.12893 | 0.9666 | 18 | 20 | 4.5 | 270 | 0.27 | 7.065 | 38.21656 | 15 | 0.4405 | -4.9161 | 0.4405 | 11.16027 | 11.01418 | 0.9706
19 | 20 | 4.5 | 270 | 0.27 | 7.065 | 38.21656 | 10 | 0.3795 | -5.1387 | 0.3795 | 13.54071 | 13.12893 | 0.9666
20 | 20 | 4.5 | 270 | 0.27 | 7.065 | 38.21656 | 10 | 0.3795 | -5.1387 | 0.3795 | 13.54071 | 13.12893 | 0.9666
21 | 20 | 4.5 | 270 | 0.27 | 7.065 | 38.21656 | 10 | 0.3795 | -5.1387 | 0.3795 | 13.54071 | 13.12893 | 0.9666
22 | 20 | 4.5 | 270 | 0.27 | 7.065 | 38.21656 | 10 | 0.3795 | -5.1387 | 0.3795 | 13.54071 | 13.12893 | 0.9666

## Thomas
Tabel 1. Data Absorbansi Karbon Aktif merk X terhadap Logam Kromium, Bed Depth Kolom 20 cm, V = 4,5 ml/min | [12 empty] | Tabel 2. Data Absorbansi Karbon Aktif merk X terhadap Logam Kromium, Bed Depth Kolom 20 cm, V = 4,5 ml/min | [12 empty] | Tabel 3. Data Absorbansi Karbon Aktif merk X terhadap Logam Kromium, Bed Depth Kolom 20 cm, V = 4,5 ml/min
No | Waktu Operasi | Konsentrasi Awal | Kosentrasi setelah melewati Kolom | Volume Larutan Krom yang Melewati Kolom | Persentase Penyisihan | Ln ((Ct/Co)-1) | Ct/Co | [5 empty] | No | Waktu Operasi | Konsentrasi Awal | Kosentrasi setelah Melewati Kolom | Volume Larutan Krom yang Melewati Kolom | Persentase Penyisihan | Ln ((Ct/Co)-1) | Ct/Co | [5 empty] | No | Waktu Operasi | Konsentrasi Awal | Kosentrasi setelah melewati Kolom | Volume Larutan Krom yang Melewati Kolom | Persentase Penyisihan | Ln ((Ct/Co)-1) | Ct/Co
perc | jam | mg/liter | mg/liter |  | % | [7 empty] | perc | jam | mg/liter | mg/liter | liter | % | [7 empty] | perc | jam | mg/liter | mg/liter | liter | %
1 | 1 | 10 | 0.1232 | 0.27 | 99% | 4.384135 | 0.01232 | [5 empty] | 1 | 1 | 15 | 0.26 | 0.27 | 98% | 4.037639 | 0.01733333 | [5 empty] | 1 | 1 | 20 | 0.346 | 0.27 | 98% | 4.039597 | 0.0173
2 | 2 | 10 | 0.2229 | 0.54 | 98% | 3.781075 | 0.02229 | [5 empty] | 2 | 2 | 15 | 0.501 | 0.54 | 97% | 3.365229 | 0.0334 | [5 empty] | 2 | 2 | 20 | 0.668 | 0.54 | 97% | 3.365229 | 0.0334
3 | 3 | 10 | 0.3133 | 0.81 | 97% | 3.431348 | 0.03133 | [5 empty] | 3 | 3 | 15 | 0.517 | 0.81 | 97% | 3.332688 | 0.03446667 | [5 empty] | 3 | 3 | 20 | 0.946 | 0.81 | 95% | 3.00279 | 0.0473
4 | 4 | 10 | 0.3435 | 1.08 | 97% | 3.336199 | 0.03435 | [5 empty] | 4 | 4 | 15 | 0.575 | 1.08 | 96% | 3.222348 | 0.03833333 | [5 empty] | 4 | 4 | 20 | 1.176 | 1.08 | 94% | 2.773014 | 0.0588
5 | 5 | 10 | 0.2948 | 1.35 | 97% | 3.49412 | 0.02948 | [5 empty] | 5 | 5 | 15 | 0.71 | 1.35 | 95% | 3.00205 | 0.04733333 | [5 empty] | 5 | 5 | 20 | 2.265 | 1.35 | 89% | 2.057965 | 0.11325
6 | 6 | 10 | 0.3597 | 1.62 | 96% | 3.288437 | 0.03597 | [5 empty] | 6 | 6 | 15 | 0.882 | 1.62 | 94% | 2.773014 | 0.0588 | [5 empty] | 6 | 6 | 20 | 3.638 | 1.62 | 82% | 1.503527 | 0.1819
7 | 7 | 10 | 0.4223 | 1.89 | 96% | 3.121477 | 0.04223 | [5 empty] | 7 | 7 | 15 | 1.699 | 1.89 | 89% | 2.057799 | 0.1132667 | [5 empty] | 7 | 7 | 20 | 5.493 | 1.89 | 73% | 0.9711567 | 0.27465
8 | 8 | 10 | 0.4826 | 2.16 | 95% | 2.981689 | 0.04826 | [5 empty] | 8 | 8 | 15 | 2.729 | 2.16 | 82% | 1.503304 | 0.1819333 | [5 empty] | 8 | 8 | 20 | 5.568 | 2.16 | 72% | 0.952412 | 0.2784
9 | 9 | 10 | 1.3374 | 2.43 | 87% | 1.868287 | 0.13374 | [5 empty] | 9 | 9 | 15 | 4.12 | 2.43 | 73% | 0.9710731 | 0.2746667 | [5 empty] | 9 | 9 | 20 | 8.24 | 2.43 | 59% | 0.3557036 | 0.412
10 | 10 | 10 | 2.0053 | 2.7 | 80% | 1.382985 | 0.20053 | [5 empty] | 10 | 10 | 15 | 4.176 | 2.7 | 72% | 0.952412 | 0.2784 | [5 empty] | 10 | 10 | 20 | 11.728 | 2.7 | 41% | -0.3491028 | 0.5864
11 | 11 | 10 | 3.4663 | 2.97 | 65% | 0.6338857 | 0.34663 | [5 empty] | 11 | 11 | 15 | 6.18 | 2.97 | 59% | 0.3557036 | 0.412 | [5 empty] | 11 | 11 | 20 | 14.752 | 2.97 | 26% | -1.033532 | 0.7376
12 | 12 | 10 | 3.1463 | 3.24 | 69% | 0.7785615 | 0.31463 | [5 empty] | 12 | 12 | 15 | 7.33 | 3.24 | 51% | 0.0453411 | 0.4886667 | [5 empty] | 12 | 12 | 20 | 18.216 | 3.24 | 9% | -2.323442 | 0.9108
13 | 13 | 10 | 3.2019 | 3.51 | 68% | 0.7528988 | 0.32019 | [5 empty] | 13 | 13 | 15 | 8.796 | 3.51 | 41% | -0.3491028 | 0.5864 | [5 empty] | 13 | 13 | 20 | 18.957 | 3.51 | 5% | -2.900072 | 0.94785
14 | 14 | 10 | 5.1916 | 3.78 | 48% | -0.07667755 | 0.51916 | [5 empty] | 14 | 14 | 15 | 11.064 | 3.78 | 26% | -1.033532 | 0.7376 | [5 empty] | 14 | 14 | 20 | 19.175 | 3.78 | 4% | -3.145979 | 0.95875
15 | 15 | 10 | 6.1934 | 4.05 | 38% | -0.4867478 | 0.61934 | [5 empty] | 15 | 15 | 15 | 13.662 | 4.05 | 9% | -2.323442 | 0.9108 | [5 empty] | Warna Kuning = Titik Breaktrough
16 | 16 | 10 | 6.9031 | 4.32 | 31% | -0.801569 | 0.69031 | [5 empty] | 16 | 16 | 15 | 14.218 | 4.32 | 5% | -2.900409 | 0.9478667 | [5 empty] | Warna Orange = Titik Exhausted (Aliran Limbah ke Kolom Dihentikan)
17 | 17 | 10 | 8.0997 | 4.59 | 19% | -1.449815 | 0.80997 | [5 empty] | 17 | 17 | 15 | 14.056 | 4.59 | 6% | -2.700678 | 0.9370667
18 | 18 | 10 | 8.5449 | 4.86 | 15% | -1.77026 | 0.85449 | [5 empty] | 18 | 18 | 15 | 14.381 | 4.86 | 4% | -3.145558 | 0.9587333
19 | 19 | 10 | 9.5189 | 5.13 | 5% | -2.984959 | 0.95189 | [5 empty] | Warna Kuning = Titik Breaktrough
20 | 20 | 10 | 9.6024 | 5.4 | 4% | -3.184322 | 0.96024 | [5 empty] | Warna Orange = Titik Exhausted (Aliran Limbah ke Kolom Dihentikan)
21 | 21 | 10 | 9.2545 | 5.67 | 7% | -2.51881 | 0.92545
22 | 22 | 10 | 9.4911 | 5.94 | 5% | -2.925858 | 0.94911
Warna Kuning = Titik Breaktrough
Warna Orange = Titik Exhausted (Aliran Limbah ke Kolom Dihentikan)
[10 empty] | mg(g) | 71.4
[10 empty] | mg | 4.98
Waktu Operasi | Bed Height | Volumetric Flowrate (Q) | Volumetric Flowrate (Q) | Volumetric Flowrate (Q) | A Kolom | Linier Flowrate | Co Cr | Slope | Intersep | KTH | qt | R² | Waktu Operasi | Bed Height | Volumetric Flowrate (Q) | Volumetric Flowrate (Q) | Volumetric Flowrate (Q) | A Kolom | Linier Flowrate | Co Cr | Slope | Intersep | KTH | qt | R² | Waktu Operasi | Bed Height | Volumetric Flowrate (Q) | Volumetric Flowrate (Q) | Volumetric Flowrate (Q) | A Kolom | Linier Flowrate | Co Cr | Slope | Intersep | KTH | qt | R²
jam | cm | ml/min | ml/jam | liter/jam | cm2 | cm/jam | mg/l |  |  | l/mg.jam | mg/g |  | jam | cm | ml/min | ml/jam | liter/jam | cm2 | cm/jam | mg/l |  |  | l/mg.jam | mg/g |  | jam | cm | ml/min | ml/jam | liter/jam | cm2 | cm/jam | mg/l |  |  | l/mg.jam | mg/g
1 | 20 | 4.5 | 270 | 0.27 | 7.065 | 38.21656 | 10 | -1.4056 | 5.1387 | 0.0379512 | 7.341117 | 0.9666 | 1 | 20 | 4.5 | 270 | 0.27 | 7.065 | 38.21656 | 15 | -1.6314 | 4.9161 | 0.0293652 | 9.076578 | 0.9706 | 1 | 20 | 4.5 | 270 | 0.27 | 7.065 | 38.21656 | 20 | -2.0546 | 4.8227 | 0.0277371 | 9.426785 | 0.9781
2 | 20 | 4.5 | 270 | 0.27 | 7.065 | 38.21656 | 10 | -1.4056 | 5.1387 | 0.0379512 | 7.341117 | 0.9666 | 2 | 20 | 4.5 | 270 | 0.27 | 7.065 | 38.21656 | 15 | -1.6314 | 4.9161 | 0.0293652 | 9.076578 | 0.9706 | 2 | 20 | 4.5 | 270 | 0.27 | 7.065 | 38.21656 | 20 | -2.0546 | 4.8227 | 0.0277371 | 9.426785 | 0.9781
3 | 20 | 4.5 | 270 | 0.27 | 7.065 | 38.21656 | 10 | -1.4056 | 5.1387 | 0.0379512 | 7.341117 | 0.9666 | 3 | 20 | 4.5 | 270 | 0.27 | 7.065 | 38.21656 | 15 | -1.6314 | 4.9161 | 0.0293652 | 9.076578 | 0.9706 | 3 | 20 | 4.5 | 270 | 0.27 | 7.065 | 38.21656 | 20 | -2.0546 | 4.8227 | 0.0277371 | 9.426785 | 0.9781
4 | 20 | 4.5 | 270 | 0.27 | 7.065 | 38.21656 | 10 | -1.4056 | 5.1387 | 0.0379512 | 7.341117 | 0.9666 | 4 | 20 | 4.5 | 270 | 0.27 | 7.065 | 38.21656 | 15 | -1.6314 | 4.9161 | 0.0293652 | 9.076578 | 0.9706 | 4 | 20 | 4.5 | 270 | 0.27 | 7.065 | 38.21656 | 20 | -2.0546 | 4.8227 | 0.0277371 | 9.426785 | 0.9781
5 | 20 | 4.5 | 270 | 0.27 | 7.065 | 38.21656 | 10 | -1.4056 | 5.1387 | 0.0379512 | 7.341117 | 0.9666 | 5 | 20 | 4.5 | 270 | 0.27 | 7.065 | 38.21656 | 15 | -1.6314 | 4.9161 | 0.0293652 | 9.076578 | 0.9706 | 5 | 20 | 4.5 | 270 | 0.27 | 7.065 | 38.21656 | 20 | -2.0546 | 4.8227 | 0.0277371 | 9.426785 | 0.9781
6 | 20 | 4.5 | 270 | 0.27 | 7.065 | 38.21656 | 10 | -1.4056 | 5.1387 | 0.0379512 | 7.341117 | 0.9666 | 6 | 20 | 4.5 | 270 | 0.27 | 7.065 | 38.21656 | 15 | -1.6314 | 4.9161 | 0.0293652 | 9.076578 | 0.9706 | 6 | 20 | 4.5 | 270 | 0.27 | 7.065 | 38.21656 | 20 | -2.0546 | 4.8227 | 0.0277371 | 9.426785 | 0.9781
7 | 20 | 4.5 | 270 | 0.27 | 7.065 | 38.21656 | 10 | -1.4056 | 5.1387 | 0.0379512 | 7.341117 | 0.9666 | 7 | 20 | 4.5 | 270 | 0.27 | 7.065 | 38.21656 | 15 | -1.6314 | 4.9161 | 0.0293652 | 9.076578 | 0.9706 | 7 | 20 | 4.5 | 270 | 0.27 | 7.065 | 38.21656 | 20 | -2.0546 | 4.8227 | 0.0277371 | 9.426785 | 0.9781
8 | 20 | 4.5 | 270 | 0.27 | 7.065 | 38.21656 | 10 | -1.4056 | 5.1387 | 0.0379512 | 7.341117 | 0.9666 | 8 | 20 | 4.5 | 270 | 0.27 | 7.065 | 38.21656 | 15 | -1.6314 | 4.9161 | 0.0293652 | 9.076578 | 0.9706 | 8 | 20 | 4.5 | 270 | 0.27 | 7.065 | 38.21656 | 20 | -2.0546 | 4.8227 | 0.0277371 | 9.426785 | 0.9781
9 | 20 | 4.5 | 270 | 0.27 | 7.065 | 38.21656 | 10 | -1.4056 | 5.1387 | 0.0379512 | 7.341117 | 0.9666 | 9 | 20 | 4.5 | 270 | 0.27 | 7.065 | 38.21656 | 15 | -1.6314 | 4.9161 | 0.0293652 | 9.076578 | 0.9706 | 9 | 20 | 4.5 | 270 | 0.27 | 7.065 | 38.21656 | 20 | -2.0546 | 4.8227 | 0.0277371 | 9.426785 | 0.9781
10 | 20 | 4.5 | 270 | 0.27 | 7.065 | 38.21656 | 10 | -1.4056 | 5.1387 | 0.0379512 | 7.341117 | 0.9666 | 10 | 20 | 4.5 | 270 | 0.27 | 7.065 | 38.21656 | 15 | -1.6314 | 4.9161 | 0.0293652 | 9.076578 | 0.9706 | 10 | 20 | 4.5 | 270 | 0.27 | 7.065 | 38.21656 | 20 | -2.0546 | 4.8227 | 0.0277371 | 9.426785 | 0.9781
11 | 20 | 4.5 | 270 | 0.27 | 7.065 | 38.21656 | 10 | -1.4056 | 5.1387 | 0.0379512 | 7.341117 | 0.9666 | 11 | 20 | 4.5 | 270 | 0.27 | 7.065 | 38.21656 | 15 | -1.6314 | 4.9161 | 0.0293652 | 9.076578 | 0.9706 | 11 | 20 | 4.5 | 270 | 0.27 | 7.065 | 38.21656 | 20 | -2.0546 | 4.8227 | 0.0277371 | 9.426785 | 0.9781
12 | 20 | 4.5 | 270 | 0.27 | 7.065 | 38.21656 | 10 | -1.4056 | 5.1387 | 0.0379512 | 7.341117 | 0.9666 | 12 | 20 | 4.5 | 270 | 0.27 | 7.065 | 38.21656 | 15 | -1.6314 | 4.9161 | 0.0293652 | 9.076578 | 0.9706 | 12 | 20 | 4.5 | 270 | 0.27 | 7.065 | 38.21656 | 20 | -2.0546 | 4.8227 | 0.0277371 | 9.426785 | 0.9781
13 | 20 | 4.5 | 270 | 0.27 | 7.065 | 38.21656 | 10 | -1.4056 | 5.1387 | 0.0379512 | 7.341117 | 0.9666 | 13 | 20 | 4.5 | 270 | 0.27 | 7.065 | 38.21656 | 15 | -1.6314 | 4.9161 | 0.0293652 | 9.076578 | 0.9706 | 13 | 20 | 4.5 | 270 | 0.27 | 7.065 | 38.21656 | 20 | -2.0546 | 4.8227 | 0.0277371 | 9.426785 | 0.9781
14 | 20 | 4.5 | 270 | 0.27 | 7.065 | 38.21656 | 10 | -1.4056 | 5.1387 | 0.0379512 | 7.341117 | 0.9666 | 14 | 20 | 4.5 | 270 | 0.27 | 7.065 | 38.21656 | 15 | -1.6314 | 4.9161 | 0.0293652 | 9.076578 | 0.9706 | 14 | 20 | 4.5 | 270 | 0.27 | 7.065 | 38.21656 | 20 | -2.0546 | 4.8227 | 0.0277371 | 9.426785 | 0.9781
15 | 20 | 4.5 | 270 | 0.27 | 7.065 | 38.21656 | 10 | -1.4056 | 5.1387 | 0.0379512 | 7.341117 | 0.9666 | 15 | 20 | 4.5 | 270 | 0.27 | 7.065 | 38.21656 | 15 | -1.6314 | 4.9161 | 0.0293652 | 9.076578 | 0.9706
16 | 20 | 4.5 | 270 | 0.27 | 7.065 | 38.21656 | 10 | -1.4056 | 5.1387 | 0.0379512 | 7.341117 | 0.9666 | 16 | 20 | 4.5 | 270 | 0.27 | 7.065 | 38.21656 | 15 | -1.6314 | 4.9161 | 0.0293652 | 9.076578 | 0.9706
17 | 20 | 4.5 | 270 | 0.27 | 7.065 | 38.21656 | 10 | -1.4056 | 5.1387 | 0.0379512 | 7.341117 | 0.9666 | 17 | 20 | 4.5 | 270 | 0.27 | 7.065 | 38.21656 | 15 | -1.6314 | 4.9161 | 0.0293652 | 9.076578 | 0.9706
18 | 20 | 4.5 | 270 | 0.27 | 7.065 | 38.21656 | 10 | -1.4056 | 5.1387 | 0.0379512 | 7.341117 | 0.9666 | 18 | 20 | 4.5 | 270 | 0.27 | 7.065 | 38.21656 | 15 | -1.6314 | 4.9161 | 0.0293652 | 9.076578 | 0.9706
19 | 20 | 4.5 | 270 | 0.27 | 7.065 | 38.21656 | 10 | -1.4056 | 5.1387 | 0.0379512 | 7.341117 | 0.9666
20 | 20 | 4.5 | 270 | 0.27 | 7.065 | 38.21656 | 10 | -1.4056 | 5.1387 | 0.0379512 | 7.341117 | 0.9666
21 | 20 | 4.5 | 270 | 0.27 | 7.065 | 38.21656 | 10 | -1.4056 | 5.1387 | 0.0379512 | 7.341117 | 0.9666
22 | 20 | 4.5 | 270 | 0.27 | 7.065 | 38.21656 | 10 | -1.4056 | 5.1387 | 0.0379512 | 7.341117 | 0.9666

## Kurva Breaktrough
Tabel 1. Data Absorbansi Karbon Aktif merk X terhadap Logam Kromium, Bed Depth Kolom 20 cm, V = 4,5 ml/min | [7 empty] | Tabel 2. Data Absorbansi Karbon Aktif merk X terhadap Logam Kromium, Bed Depth Kolom 20 cm, V = 4,5 ml/min | [7 empty] | Tabel 3. Data Absorbansi Karbon Aktif merk X terhadap Logam Kromium, Bed Depth Kolom 20 cm, V = 4,5 ml/min
No | Waktu Operasi | Konsentrasi Awal | Kosentrasi setelah Melewati Kolom | Volume Larutan Krom yang Melewati Kolom | Persentase Penyisihan | Ln (Ct/Co-Ct) | Ct/Co | No | Waktu Operasi | Konsentrasi Awal | Kosentrasi setelah Melewati Kolom | Volume Larutan Krom yang Melewati Kolom | Persentase Penyisihan | Ln (Ct/Co-Ct) | Ct/Co | No | Waktu Operasi | Konsentrasi Awal | Kosentrasi setelah melewati Kolom | Volume Larutan Krom yang Melewati Kolom | Persentase Penyisihan | Ln (Ct/Co-Ct) | Ct/Co
perc | jam | mg/liter | mg/liter |  | % |  |  | perc | jam | mg/liter | mg/liter | liter | % |  |  | perc | jam | mg/liter | mg/liter | liter | %
1 | 1 | 10 | 0.1232 | 0.27 | 99% | -4.384135 | 0.01232 | 1 | 1 | 15 | 0.26 | 0.27 | 98% | -4.037639 | 0.01733333 | 1 | 1 | 20 | 0.346 | 0.27 | 98% | -4.039597 | 0.0173
2 | 2 | 10 | 0.2229 | 0.54 | 98% | -3.781075 | 0.02229 | 2 | 2 | 15 | 0.501 | 0.54 | 97% | -3.365229 | 0.0334 | 2 | 2 | 20 | 0.668 | 0.54 | 97% | -3.365229 | 0.0334
3 | 3 | 10 | 0.3133 | 0.81 | 97% | -3.431348 | 0.03133 | 3 | 3 | 15 | 0.517 | 0.81 | 97% | -3.332688 | 0.03446667 | 3 | 3 | 20 | 0.946 | 0.81 | 95% | -3.00279 | 0.0473
4 | 4 | 10 | 0.3435 | 1.08 | 97% | -3.336199 | 0.03435 | 4 | 4 | 15 | 0.575 | 1.08 | 96% | -3.222348 | 0.03833333 | 4 | 4 | 20 | 1.176 | 1.08 | 94% | -2.773014 | 0.0588
5 | 5 | 10 | 0.2948 | 1.35 | 97% | -3.49412 | 0.02948 | 5 | 5 | 15 | 0.71 | 1.35 | 95% | -3.00205 | 0.04733333 | 5 | 5 | 20 | 2.265 | 1.35 | 89% | -2.057965 | 0.11325
6 | 6 | 10 | 0.3597 | 1.62 | 96% | -3.288437 | 0.03597 | 6 | 6 | 15 | 0.882 | 1.62 | 94% | -2.773014 | 0.0588 | 6 | 6 | 20 | 3.638 | 1.62 | 82% | -1.503527 | 0.1819
7 | 7 | 10 | 0.4223 | 1.89 | 96% | -3.121477 | 0.04223 | 7 | 7 | 15 | 1.699 | 1.89 | 89% | -2.057799 | 0.1132667 | 7 | 7 | 20 | 5.493 | 1.89 | 73% | -0.9711567 | 0.27465
8 | 8 | 10 | 0.4826 | 2.16 | 95% | -2.981689 | 0.04826 | 8 | 8 | 15 | 2.729 | 2.16 | 82% | -1.503304 | 0.1819333 | 8 | 8 | 20 | 5.568 | 2.16 | 72% | -0.952412 | 0.2784
9 | 9 | 10 | 1.3374 | 2.43 | 87% | -1.868287 | 0.13374 | 9 | 9 | 15 | 4.12 | 2.43 | 73% | -0.9710731 | 0.2746667 | 9 | 9 | 20 | 8.24 | 2.43 | 59% | -0.3557036 | 0.412
10 | 10 | 10 | 2.0053 | 2.7 | 80% | -1.382985 | 0.20053 | 10 | 10 | 15 | 4.176 | 2.7 | 72% | -0.952412 | 0.2784 | 10 | 10 | 20 | 11.728 | 2.7 | 41% | 0.3491028 | 0.5864
11 | 11 | 10 | 3.4663 | 2.97 | 65% | -0.6338857 | 0.34663 | 11 | 11 | 15 | 6.18 | 2.97 | 59% | -0.3557036 | 0.412 | 11 | 11 | 20 | 14.752 | 2.97 | 26% | 1.033532 | 0.7376
12 | 12 | 10 | 3.1463 | 3.24 | 69% | -0.7785615 | 0.31463 | 12 | 12 | 15 | 7.33 | 3.24 | 51% | -0.0453411 | 0.4886667 | 12 | 12 | 20 | 18.216 | 3.24 | 9% | 2.323442 | 0.9108
13 | 13 | 10 | 3.2019 | 3.51 | 68% | -0.7528988 | 0.32019 | 13 | 13 | 15 | 8.796 | 3.51 | 41% | 0.3491028 | 0.5864 | 13 | 13 | 20 | 18.957 | 3.51 | 5% | 2.900072 | 0.94785
14 | 14 | 10 | 5.1916 | 3.78 | 48% | 0.07667755 | 0.51916 | 14 | 14 | 15 | 11.064 | 3.78 | 26% | 1.033532 | 0.7376 | 14 | 14 | 20 | 19.175 | 3.78 | 4% | 3.145979 | 0.95875
15 | 15 | 10 | 6.1934 | 4.05 | 38% | 0.4867478 | 0.61934 | 15 | 15 | 15 | 13.662 | 4.05 | 9% | 2.323442 | 0.9108 | Warna Kuning = Titik Breaktrough
16 | 16 | 10 | 6.9031 | 4.32 | 31% | 0.801569 | 0.69031 | 16 | 16 | 15 | 14.218 | 4.32 | 5% | 2.900409 | 0.9478667 | Warna Orange = Titik Exhausted (Aliran Limbah ke Kolom Dihentikan)
17 | 17 | 10 | 8.0997 | 4.59 | 19% | 1.449815 | 0.80997 | 17 | 17 | 15 | 14.056 | 4.59 | 6% | 2.700678 | 0.9370667
18 | 18 | 10 | 8.5449 | 4.86 | 15% | 1.77026 | 0.85449 | 18 | 18 | 15 | 14.381 | 4.86 | 4% | 3.145558 | 0.9587333
19 | 19 | 10 | 9.5189 | 5.13 | 5% | 2.984959 | 0.95189 | Warna Kuning = Titik Breaktrough
20 | 20 | 10 | 9.6024 | 5.4 | 4% | 3.184322 | 0.96024 | Warna Orange = Titik Exhausted (Aliran Limbah ke Kolom Dihentikan)
21 | 21 | 10 | 9.2545 | 5.67 | 7% | 2.51881 | 0.92545
22 | 22 | 10 | 9.4911 | 5.94 | 5% | 2.925858 | 0.94911
Warna Kuning = Titik Breaktrough
Warna Orange = Titik Exhausted (Aliran Limbah ke Kolom Dihentikan)
Menghitung Penyisihan Efisiensi Tabel 1 | [7 empty] | Menghitung Penyisihan Efisiensi Tabel 2 | [7 empty] | Menghitung Penyisihan Efisiensi Tabel 3
Luas Kurva (A total) | Waktu Kontak ke x Volume Larutan ke | 45.63 | mg.jam/liter |  |  |  |  | Luas Kurva (A total) | Waktu Kontak ke x Volume Larutan ke | 32.67 | mg.jam/liter |  |  |  |  | Luas Kurva (A total) | Waktu Kontak ke x Volume Larutan ke | 17.28 | mg.jam/liter
Luas Areal | Ct 1 ke * perbedaan jam/Co | 1.57195 | mg.jam/liter |  |  |  |  | Luas Areal | Ct 1 ke * perbedaan jam/Co | 1.489933 | mg.jam/liter |  |  |  |  | Luas Areal | Ct 1 ke * perbedaan jam/Co | 1.005 | mg.jam/liter
A sorpsi | Luas Kurva - Luas Area | 44.05805 | mg.jam/liter |  |  |  |  | A sorpsi | Luas Kurva - Luas Area | 31.18007 | mg.jam/liter |  |  |  |  | A sorpsi | Luas Kurva - Luas Area | 16.275 | mg.jam/liter
Wcr | A sorpsi * V | 11.8956735 | mg.jam/liter |  |  |  |  | Wcr | A sorpsi * V | 8.418618 | mg.jam/liter |  |  |  |  | Wcr | A sorpsi * V | 4.39425 | mg.jam/liter
Ecr | Wcr/Co*V*jam ke*100% | 33.89% | % |  |  |  |  | Ecr | Wcr/Co*V*jam ke*100% | 18.9% | % |  |  |  |  | Ecr | Wcr/Co*V*jam ke*100% | 10.17% | %