## g
Tabel 1. Data Absorbansi Karbon Aktif merk X terhadap Logam Kromium, Bed Depth Kolom 20 cm, V = 4,5 ml/min
No | Waktu Operasi | Konsentrasi Awal | Kosentrasi setelah melewati Kolom | Volume Larutan Krom yang Melewati Kolom | Persentase Penyisihan | Ln (Ct/Co) | Ct/Co
perc | jam | mg/liter | mg/liter |  | %
1 | 1 | 10 | 0.1232 | 0.27 | 99% | -4.396531321 | 0.01232
2 | 2 | 10 | 0.2229 | 0.54 | 98% | -3.803617132 | 0.02229
3 | 3 | 10 | 0.3133 | 0.81 | 97% | -3.463179174 | 0.03133
4 | 4 | 10 | 0.3435 | 1.08 | 97% | -3.37115326 | 0.03435
5 | 5 | 10 | 0.2948 | 1.35 | 97% | -3.524043212 | 0.02948
6 | 6 | 10 | 0.3597 | 1.62 | 96% | -3.325070021 | 0.03597
7 | 7 | 10 | 0.4223 | 1.89 | 96% | -3.16462441 | 0.04223
8 | 8 | 10 | 0.4826 | 2.16 | 95% | -3.031152219 | 0.04826
9 | 9 | 10 | 1.3374 | 2.43 | 87% | -2.011857662 | 0.13374
10 | 10 | 10 | 2.0053 | 2.7 | 80% | -1.606791417 | 0.20053
11 | 11 | 10 | 3.4663 | 2.97 | 65% | -1.05949735 | 0.34663
12 | 12 | 10 | 3.1463 | 3.24 | 69% | -1.156357934 | 0.31463
13 | 13 | 10 | 3.2019 | 3.51 | 68% | -1.138840709 | 0.32019
14 | 14 | 10 | 5.1916 | 3.78 | 48% | -0.6555431582 | 0.51916
15 | 15 | 10 | 6.1934 | 4.05 | 38% | -0.4791008841 | 0.61934
16 | 16 | 10 | 6.9031 | 4.32 | 31% | -0.3706145069 | 0.69031
17 | 17 | 10 | 8.0997 | 4.59 | 19% | -0.210758069 | 0.80997
18 | 18 | 10 | 8.5449 | 4.86 | 15% | -0.1572504792 | 0.85449
19 | 19 | 10 | 9.5189 | 5.13 | 5% | -0.04930579709 | 0.95189
20 | 20 | 10 | 9.6024 | 5.4 | 4% | -0.04057202577 | 0.96024
21 | 21 | 10 | 9.2545 | 5.67 | 7% | -0.07747517328 | 0.92545
22 | 22 | 10 | 9.4911 | 5.94 | 5% | -0.0522305756 | 0.94911
Warna Kuning = Titik Breaktrough
Warna Orange = Titik Exhausted (Aliran Limbah ke Kolom Dihentikan)
Perhitungan Model Yoon-Nelson
Bed Height | Volumetric Flowrate (Q) | Kons. Cr(VI) | Slope |  | Intercept | K YN | τ | τ Exp. | R²
cm | liter/jam | mg/liter |  |  |  | jam-1 | jam | jam
20 | 0.27
20 | 0.27
20 | 0.27
20 | 0.27
20 | 0.27
20 | 0.27
20 | 0.27
20 | 0.27
20 | 0.27
20 | 0.27
20 | 0.27
20 | 0.27
20 | 0.27
20 | 0.27
20 | 0.27
20 | 0.27
20 | 0.27
20 | 0.27
20 | 0.27
20 | 0.27
20 | 0.27
20 | 0.27
Perhitungan Model Adams-Bohart
Waktu Operasi | Bed Height | Volumetric Flowrate (Q) | Volumetric Flowrate (Q) | Volumetric Flowrate (Q) | A Kolom | Linier Flowrate | Co Cr | Slope | Intersep | Kab | No | R²
jam | cm | ml/min | ml/jam | liter/jam | cm2 | cm/jam | mg/l |  |  | L/mg.jam | mg/l
1 | 20 | 4.5 | 270 | 0.27 | 7.065 | 38.21656051 | 10 | 0.2254 | -4.2804 | 0.02254 | 362.8708199 | 0.9298
2 | 20 | 4.5 | 270 | 0.27 | 7.065 | 38.21656051 | 10 | 0.2254 | -4.2804 | 0.01127 | 725.7416398 | 0.9298
3 | 20 | 4.5 | 270 | 0.27 | 7.065 | 38.21656051 | 10 | 0.2254 | -4.2804 | 0.007513333333 | 1088.61246 | 0.9298
4 | 20 | 4.5 | 270 | 0.27 | 7.065 | 38.21656051 | 10 | 0.2254 | -4.2804 | 0.005635 | 1451.48328 | 0.9298
5 | 20 | 4.5 | 270 | 0.27 | 7.065 | 38.21656051 | 10 | 0.2254 | -4.2804 | 0.004508 | 1814.354099 | 0.9298
6 | 20 | 4.5 | 270 | 0.27 | 7.065 | 38.21656051 | 10 | 0.2254 | -4.2804 | 0.003756666667 | 2177.224919 | 0.9298
7 | 20 | 4.5 | 270 | 0.27 | 7.065 | 38.21656051 | 10 | 0.2254 | -4.2804 | 0.00322 | 2540.095739 | 0.9298
8 | 20 | 4.5 | 270 | 0.27 | 7.065 | 38.21656051 | 10 | 0.2254 | -4.2804 | 0.0028175 | 2902.966559 | 0.9298
9 | 20 | 4.5 | 270 | 0.27 | 7.065 | 38.21656051 | 10 | 0.2254 | -4.2804 | 0.002504444444 | 3265.837379 | 0.9298
10 | 20 | 4.5 | 270 | 0.27 | 7.065 | 38.21656051 | 10 | 0.2254 | -4.2804 | 0.002254 | 3628.708199 | 0.9298
11 | 20 | 4.5 | 270 | 0.27 | 7.065 | 38.21656051 | 10 | 0.2254 | -4.2804 | 0.002049090909 | 3991.579019 | 0.9298
12 | 20 | 4.5 | 270 | 0.27 | 7.065 | 38.21656051 | 10 | 0.2254 | -4.2804 | 0.001878333333 | 4354.449839 | 0.9298
13 | 20 | 4.5 | 270 | 0.27 | 7.065 | 38.21656051 | 10 | 0.2254 | -4.2804 | 0.001733846154 | 4717.320659 | 0.9298
14 | 20 | 4.5 | 270 | 0.27 | 7.065 | 38.21656051 | 10 | 0.2254 | -4.2804 | 0.00161 | 5080.191478 | 0.9298
15 | 20 | 4.5 | 270 | 0.27 | 7.065 | 38.21656051 | 10 | 0.2254 | -4.2804 | 0.001502666667 | 5443.062298 | 0.9298
16 | 20 | 4.5 | 270 | 0.27 | 7.065 | 38.21656051 | 10 | 0.2254 | -4.2804 | 0.00140875 | 5805.933118 | 0.9298
17 | 20 | 4.5 | 270 | 0.27 | 7.065 | 38.21656051 | 10 | 0.2254 | -4.2804 | 0.001325882353 | 6168.803938 | 0.9298
18 | 20 | 4.5 | 270 | 0.27 | 7.065 | 38.21656051 | 10 | 0.2254 | -4.2804 | 0.001252222222 | 6531.674758 | 0.9298
19 | 20 | 4.5 | 270 | 0.27 | 7.065 | 38.21656051 | 10 | 0.2254 | -4.2804 | 0.001186315789 | 6894.545578 | 0.9298
20 | 20 | 4.5 | 270 | 0.27 | 7.065 | 38.21656051 | 10 | 0.2254 | -4.2804 | 0.001127 | 7257.416398 | 0.9298
21 | 20 | 4.5 | 270 | 0.27 | 7.065 | 38.21656051 | 10 | 0.2254 | -4.2804 | 0.001073333333 | 7620.287218 | 0.9298
22 | 20 | 4.5 | 270 | 0.27 | 7.065 | 38.21656051 | 10 | 0.2254 | -4.2804 | 0.001024545455 | 7983.158038 | 0.9298

## t
Tabel 2. Data Absorbansi Karbon Aktif merk X terhadap Logam Kromium, Bed Depth Kolom 20 cm, V = 4,5 ml/min
No | Waktu Operasi | Konsentrasi Awal | Kosentrasi setelah melewati Kolom | Volume Larutan Krom yang Melewati Kolom | Persentase Penyisihan
perc | jam | mg/liter | mg/liter | liter | %
1 | 1 | 15 | 0.26 | 0.27 | 98%
2 | 2 | 15 | 0.501 | 0.54 | 97%
3 | 3 | 15 | 0.517 | 0.81 | 97%
4 | 4 | 15 | 0.575 | 1.08 | 96%
5 | 5 | 15 | 0.71 | 1.35 | 95%
6 | 6 | 15 | 0.882 | 1.62 | 94%
7 | 7 | 15 | 1.699 | 1.89 | 89%
8 | 8 | 15 | 2.729 | 2.16 | 82%
9 | 9 | 15 | 4.12 | 2.43 | 73%
10 | 10 | 15 | 4.176 | 2.7 | 72%
11 | 11 | 15 | 6.18 | 2.97 | 59%
12 | 12 | 15 | 7.33 | 3.24 | 51%
13 | 13 | 15 | 8.796 | 3.51 | 41%
14 | 14 | 15 | 11.064 | 3.78 | 26%
15 | 15 | 15 | 13.662 | 4.05 | 9%
16 | 16 | 15 | 14.218 | 4.32 | 5%
17 | 17 | 15 | 14.056 | 4.59 | 6%
18 | 18 | 15 | 14.381 | 4.86 | 4%
Warna Kuning = Titik Breaktrough
Warna Orange = Titik Exhausted (Aliran Limbah ke Kolom Dihentikan)
Perhitungan Model Thomas
Bed Height | Volumetric Flowrate (Q) | Kons. Cr(VI) | Slope | K th | qt | R²
cm | liter/jam | mg/liter |  | L/mg.jam | mg/g
20 | 0.27
20 | 0.27
20 | 0.27
20 | 0.27
20 | 0.27
20 | 0.27
20 | 0.27
20 | 0.27
20 | 0.27
20 | 0.27
20 | 0.27
20 | 0.27
20 | 0.27
20 | 0.27
20 | 0.27
20 | 0.27
20 | 0.27
20 | 0.27
20 | 0.27
20 | 0.27
20 | 0.27
20 | 0.27
Perhitungan Model Yoon-Nelson
Bed Height | Volumetric Flowrate (Q) | Kons. Cr(VI) | Slope | Intercept | K YN | τ | τ Exp. | R²
cm | liter/jam | mg/liter |  |  | jam-1 | jam | jam
20 | 0.27
20 | 0.27
20 | 0.27
20 | 0.27
20 | 0.27
20 | 0.27
20 | 0.27
20 | 0.27
20 | 0.27
20 | 0.27
20 | 0.27
20 | 0.27
20 | 0.27
20 | 0.27
20 | 0.27
20 | 0.27
20 | 0.27
20 | 0.27
20 | 0.27
20 | 0.27
20 | 0.27
20 | 0.27
Perhitungan Model Adams-Bohart
Bed Height | Volumetric Flowrate (Q) | Kons. Cr(VI) | Slope | Intercept | K AB | No | R²
cm | liter/jam | mg/liter |  |  | L/mg.jam | mg/l
20 | 0.27
20 | 0.27
20 | 0.27
20 | 0.27
20 | 0.27
20 | 0.27
20 | 0.27
20 | 0.27
20 | 0.27
20 | 0.27
20 | 0.27
20 | 0.27
20 | 0.27
20 | 0.27
20 | 0.27
20 | 0.27
20 | 0.27
20 | 0.27
20 | 0.27
20 | 0.27
20 | 0.27
20 | 0.27

## w
Tabel 3. Data Absorbansi Karbon Aktif merk X terhadap Logam Kromium, Bed Depth Kolom 20 cm, V = 4,5 ml/min
No | Waktu Operasi | Konsentrasi Awal | Kosentrasi setelah melewati Kolom | Volume Larutan Krom yang Melewati Kolom | Persentase Penyisihan
perc | jam | mg/liter | mg/liter | liter | %
1 | 1 | 20 | 0.346 | 0.27 | 98%
2 | 2 | 20 | 0.668 | 0.54 | 97%
3 | 3 | 20 | 0.946 | 0.81 | 95%
4 | 4 | 20 | 1.176 | 1.08 | 94%
5 | 5 | 20 | 2.265 | 1.35 | 89%
6 | 6 | 20 | 3.638 | 1.62 | 82%
7 | 7 | 20 | 5.493 | 1.89 | 73%
8 | 8 | 20 | 5.568 | 2.16 | 72%
9 | 9 | 20 | 8.24 | 2.43 | 59%
10 | 10 | 20 | 11.728 | 2.7 | 41%
11 | 11 | 20 | 14.752 | 2.97 | 26%
12 | 12 | 20 | 18.216 | 3.24 | 9%
13 | 13 | 20 | 18.957 | 3.51 | 5%
14 | 14 | 20 | 19.175 | 3.78 | 4%
Warna Kuning = Titik Breaktrough
Warna Orange = Titik Exhausted (Aliran Limbah ke Kolom Dihentikan)
Perhitungan Model Thomas
Bed Height | Volumetric Flowrate (Q) | Kons. Cr(VI) | Slope | K th | qt | R²
cm | liter/jam | mg/liter |  | L/mg.jam | mg/g
20 | 0.27
20 | 0.27
20 | 0.27
20 | 0.27
20 | 0.27
20 | 0.27
20 | 0.27
20 | 0.27
20 | 0.27
20 | 0.27
20 | 0.27
20 | 0.27
20 | 0.27
20 | 0.27
20 | 0.27
20 | 0.27
20 | 0.27
20 | 0.27
20 | 0.27
20 | 0.27
20 | 0.27
20 | 0.27
Perhitungan Model Yoon-Nelson
Bed Height | Volumetric Flowrate (Q) | Kons. Cr(VI) | Slope | Intercept | K YN | τ | τ Exp. | R²
cm | liter/jam | mg/liter |  |  | jam-1 | jam | jam
20 | 0.27
20 | 0.27
20 | 0.27
20 | 0.27
20 | 0.27
20 | 0.27
20 | 0.27
20 | 0.27
20 | 0.27
20 | 0.27
20 | 0.27
20 | 0.27
20 | 0.27
20 | 0.27
20 | 0.27
20 | 0.27
20 | 0.27
20 | 0.27
20 | 0.27
20 | 0.27
20 | 0.27
20 | 0.27
Perhitungan Model Adams-Bohart
Bed Height | Volumetric Flowrate (Q) | Kons. Cr(VI) | Slope | Intercept | K AB | No | R²
cm | liter/jam | mg/liter |  |  | L/mg.jam | mg/l
20 | 0.27
20 | 0.27
20 | 0.27
20 | 0.27
20 | 0.27
20 | 0.27
20 | 0.27
20 | 0.27
20 | 0.27
20 | 0.27
20 | 0.27
20 | 0.27
20 | 0.27
20 | 0.27
20 | 0.27
20 | 0.27
20 | 0.27
20 | 0.27
20 | 0.27
20 | 0.27
20 | 0.27
20 | 0.27

## Adams Bohart
Tabel 1. Data Absorbansi Karbon Aktif merk X terhadap Logam Kromium, Bed Depth Kolom 20 cm, V = 4,5 ml/min | [12 empty] | Tabel 2. Data Absorbansi Karbon Aktif merk X terhadap Logam Kromium, Bed Depth Kolom 20 cm, V = 4,5 ml/min | [12 empty] | Tabel 3. Data Absorbansi Karbon Aktif merk X terhadap Logam Kromium, Bed Depth Kolom 20 cm, V = 4,5 ml/min
No | Waktu Operasi | Konsentrasi Awal | Kosentrasi setelah Melewati Kolom | Volume Larutan Krom yang Melewati Kolom | Persentase Penyisihan | Ln (Ct/Co) | Ct/Co | [5 empty] | No | Waktu Operasi | Konsentrasi Awal | Kosentrasi setelah Melewati Kolom | Volume Larutan Krom yang Melewati Kolom | Persentase Penyisihan | Ln (Ct/Co) | Ct/Co | [5 empty] | No | Waktu Operasi | Konsentrasi Awal | Kosentrasi setelah melewati Kolom | Volume Larutan Krom yang Melewati Kolom | Persentase Penyisihan | Ln (Ct/Co) | Ct/Co
perc | jam | mg/liter | mg/liter |  | % | [7 empty] | perc | jam | mg/liter | mg/liter | liter | % | [7 empty] | perc | jam | mg/liter | mg/liter | liter | %
1 | 1 | 10 | 0.1232 | 0.27 | 99% | -4.396531321 | 0.01232 | [5 empty] | 1 | 1 | 15 | 0.26 | 0.27 | 98% | -4.055123849 | 0.01733333333 | [5 empty] | 1 | 1 | 20 | 0.346 | 0.27 | 98% | -4.057048777 | 0.0173
2 | 2 | 10 | 0.2229 | 0.54 | 98% | -3.803617132 | 0.02229 | [5 empty] | 2 | 2 | 15 | 0.501 | 0.54 | 97% | -3.399199379 | 0.0334 | [5 empty] | 2 | 2 | 20 | 0.668 | 0.54 | 97% | -3.399199379 | 0.0334
3 | 3 | 10 | 0.3133 | 0.81 | 97% | -3.463179174 | 0.03133 | [5 empty] | 3 | 3 | 15 | 0.517 | 0.81 | 97% | -3.367762606 | 0.03446666667 | [5 empty] | 3 | 3 | 20 | 0.946 | 0.81 | 95% | -3.051244983 | 0.0473
4 | 4 | 10 | 0.3435 | 1.08 | 97% | -3.37115326 | 0.03435 | [5 empty] | 4 | 4 | 15 | 0.575 | 1.08 | 96% | -3.261435439 | 0.03833333333 | [5 empty] | 4 | 4 | 20 | 1.176 | 1.08 | 94% | -2.833613424 | 0.0588
5 | 5 | 10 | 0.2948 | 1.35 | 97% | -3.524043212 | 0.02948 | [5 empty] | 5 | 5 | 15 | 0.71 | 1.35 | 95% | -3.05054051 | 0.04733333333 | [5 empty] | 5 | 5 | 20 | 2.265 | 1.35 | 89% | -2.178157515 | 0.11325
6 | 6 | 10 | 0.3597 | 1.62 | 96% | -3.325070021 | 0.03597 | [5 empty] | 6 | 6 | 15 | 0.882 | 1.62 | 94% | -2.833613424 | 0.0588 | [5 empty] | 6 | 6 | 20 | 3.638 | 1.62 | 82% | -1.704298193 | 0.1819
7 | 7 | 10 | 0.4223 | 1.89 | 96% | -3.16462441 | 0.04223 | [5 empty] | 7 | 7 | 15 | 1.699 | 1.89 | 89% | -2.178010358 | 0.1132666667 | [5 empty] | 7 | 7 | 20 | 5.493 | 1.89 | 73% | -1.292257719 | 0.27465
8 | 8 | 10 | 0.4826 | 2.16 | 95% | -3.031152219 | 0.04826 | [5 empty] | 8 | 8 | 15 | 2.729 | 2.16 | 82% | -1.704114959 | 0.1819333333 | [5 empty] | 8 | 8 | 20 | 5.568 | 2.16 | 72% | -1.278696351 | 0.2784
9 | 9 | 10 | 1.3374 | 2.43 | 87% | -2.011857662 | 0.13374 | [5 empty] | 9 | 9 | 15 | 4.12 | 2.43 | 73% | -1.292197038 | 0.2746666667 | [5 empty] | 9 | 9 | 20 | 8.24 | 2.43 | 59% | -0.8867319296 | 0.412
10 | 10 | 10 | 2.0053 | 2.7 | 80% | -1.606791417 | 0.20053 | [5 empty] | 10 | 10 | 15 | 4.176 | 2.7 | 72% | -1.278696351 | 0.2784 | [5 empty] | 10 | 10 | 20 | 11.728 | 2.7 | 41% | -0.5337531284 | 0.5864
11 | 11 | 10 | 3.4663 | 2.97 | 65% | -1.05949735 | 0.34663 | [5 empty] | 11 | 11 | 15 | 6.18 | 2.97 | 59% | -0.8867319296 | 0.412 | [5 empty] | 11 | 11 | 20 | 14.752 | 2.97 | 26% | -0.3043536067 | 0.7376
12 | 12 | 10 | 3.1463 | 3.24 | 69% | -1.156357934 | 0.31463 | [5 empty] | 12 | 12 | 15 | 7.33 | 3.24 | 51% | -0.7160746852 | 0.4886666667 | [5 empty] | 12 | 12 | 20 | 18.216 | 3.24 | 9% | -0.09343194479 | 0.9108
13 | 13 | 10 | 3.2019 | 3.51 | 68% | -1.138840709 | 0.32019 | [5 empty] | 13 | 13 | 15 | 8.796 | 3.51 | 41% | -0.5337531284 | 0.5864 | [5 empty] | 13 | 13 | 20 | 18.957 | 3.51 | 5% | -0.05355901709 | 0.94785
14 | 14 | 10 | 5.1916 | 3.78 | 48% | -0.6555431582 | 0.51916 | [5 empty] | 14 | 14 | 15 | 11.064 | 3.78 | 26% | -0.3043536067 | 0.7376 | [5 empty] | 14 | 14 | 20 | 19.175 | 3.78 | 4% | -0.0421249263 | 0.95875
15 | 15 | 10 | 6.1934 | 4.05 | 38% | -0.4791008841 | 0.61934 | [5 empty] | 15 | 15 | 15 | 13.662 | 4.05 | 9% | -0.09343194479 | 0.9108 | [5 empty] | Warna Kuning = Titik Breaktrough
16 | 16 | 10 | 6.9031 | 4.32 | 31% | -0.3706145069 | 0.69031 | [5 empty] | 16 | 16 | 15 | 14.218 | 4.32 | 5% | -0.05354143359 | 0.9478666667 | [5 empty] | Warna Orange = Titik Exhausted (Aliran Limbah ke Kolom Dihentikan)
17 | 17 | 10 | 8.0997 | 4.59 | 19% | -0.210758069 | 0.80997 | [5 empty] | 17 | 17 | 15 | 14.056 | 4.59 | 6% | -0.06500085022 | 0.9370666667 | [5 empty] | Warna Orange = Titik Exhausted (Aliran Limbah ke Kolom Dihentikan)
18 | 18 | 10 | 8.5449 | 4.86 | 15% | -0.1572504792 | 0.85449 | [5 empty] | 18 | 18 | 15 | 14.381 | 4.86 | 4% | -0.0421423102 | 0.9587333333
19 | 19 | 10 | 9.5189 | 5.13 | 5% | -0.04930579709 | 0.95189 | [5 empty] | Warna Kuning = Titik Breaktrough
20 | 20 | 10 | 9.6024 | 5.4 | 4% | -0.04057202577 | 0.96024 | [5 empty] | Warna Orange = Titik Exhausted (Aliran Limbah ke Kolom Dihentikan)
21 | 21 | 10 | 9.2545 | 5.67 | 7% | -0.07747517328 | 0.92545 | [5 empty] | Warna Orange = Titik Exhausted (Aliran Limbah ke Kolom Dihentikan)
22 | 22 | 10 | 9.4911 | 5.94 | 5% | -0.0522305756 | 0.94911
Warna Kuning = Titik Breaktrough
Warna Orange = Titik Exhausted (Aliran Limbah ke Kolom Dihentikan)
Waktu Operasi | Bed Height | Volumetric Flowrate (Q) | Volumetric Flowrate (Q) | Volumetric Flowrate (Q) | A Kolom | Linier Flowrate | Co Cr | Slope | Intersep | Kab | No | R² | Waktu Operasi | Bed Height | Volumetric Flowrate (Q) | Volumetric Flowrate (Q) | Volumetric Flowrate (Q) | A Kolom | Linier Flowrate | Co Cr | Slope | Intersep | Kab | No | R² | Waktu Operasi | Bed Height | Volumetric Flowrate (Q) | Volumetric Flowrate (Q) | Volumetric Flowrate (Q) | A Kolom | Linier Flowrate | Co Cr | Slope | Intersep | Kab | No | R²
jam | cm | ml/min | ml/jam | liter/jam | cm2 | cm/jam | mg/l |  |  | L/mg.jam | mg/l |  | jam | cm | ml/min | ml/jam | liter/jam | cm2 | cm/jam | mg/l |  |  | L/mg.jam | mg/l |  | jam | cm | ml/min | ml/jam | liter/jam | cm2 | cm/jam | mg/l |  |  | L/mg.jam | mg/l
1 | 20 | 4.5 | 270 | 0.27 | 7.065 | 38.21656051 | 10 | 0.2254 | -4.2804 | 0.02254 | 362.8708199 | 0.9298 | 1 | 20 | 4.5 | 270 | 0.27 | 7.065 | 38.21656051 | 15 | 0.2546 | -4.0367 | 0.01697333333 | 454.444589 | 0.956 | 1 | 20 | 4.5 | 270 | 0.27 | 7.065 | 38.21656051 | 20 | 0.3165 | -3.9244 | 0.015825 | 473.8612008 | 0.9566
2 | 20 | 4.5 | 270 | 0.27 | 7.065 | 38.21656051 | 10 | 0.2254 | -4.2804 | 0.01127 | 725.7416398 | 0.9298 | 2 | 20 | 4.5 | 270 | 0.27 | 7.065 | 38.21656051 | 15 | 0.2546 | -4.0367 | 0.008486666667 | 908.889178 | 0.956 | 2 | 20 | 4.5 | 270 | 0.27 | 7.065 | 38.21656051 | 20 | 0.3165 | -3.9244 | 0.0079125 | 947.7224017 | 0.9566
3 | 20 | 4.5 | 270 | 0.27 | 7.065 | 38.21656051 | 10 | 0.2254 | -4.2804 | 0.007513333333 | 1088.61246 | 0.9298 | 3 | 20 | 4.5 | 270 | 0.27 | 7.065 | 38.21656051 | 15 | 0.2546 | -4.0367 | 0.005657777778 | 1363.333767 | 0.956 | 3 | 20 | 4.5 | 270 | 0.27 | 7.065 | 38.21656051 | 20 | 0.3165 | -3.9244 | 0.005275 | 1421.583602 | 0.9566
4 | 20 | 4.5 | 270 | 0.27 | 7.065 | 38.21656051 | 10 | 0.2254 | -4.2804 | 0.005635 | 1451.48328 | 0.9298 | 4 | 20 | 4.5 | 270 | 0.27 | 7.065 | 38.21656051 | 15 | 0.2546 | -4.0367 | 0.004243333333 | 1817.778356 | 0.956 | 4 | 20 | 4.5 | 270 | 0.27 | 7.065 | 38.21656051 | 20 | 0.3165 | -3.9244 | 0.00395625 | 1895.444803 | 0.9566
5 | 20 | 4.5 | 270 | 0.27 | 7.065 | 38.21656051 | 10 | 0.2254 | -4.2804 | 0.004508 | 1814.354099 | 0.9298 | 5 | 20 | 4.5 | 270 | 0.27 | 7.065 | 38.21656051 | 15 | 0.2546 | -4.0367 | 0.003394666667 | 2272.222945 | 0.956 | 5 | 20 | 4.5 | 270 | 0.27 | 7.065 | 38.21656051 | 20 | 0.3165 | -3.9244 | 0.003165 | 2369.306004 | 0.9566
6 | 20 | 4.5 | 270 | 0.27 | 7.065 | 38.21656051 | 10 | 0.2254 | -4.2804 | 0.003756666667 | 2177.224919 | 0.9298 | 6 | 20 | 4.5 | 270 | 0.27 | 7.065 | 38.21656051 | 15 | 0.2546 | -4.0367 | 0.002828888889 | 2726.667534 | 0.956 | 6 | 20 | 4.5 | 270 | 0.27 | 7.065 | 38.21656051 | 20 | 0.3165 | -3.9244 | 0.0026375 | 2843.167205 | 0.9566
7 | 20 | 4.5 | 270 | 0.27 | 7.065 | 38.21656051 | 10 | 0.2254 | -4.2804 | 0.00322 | 2540.095739 | 0.9298 | 7 | 20 | 4.5 | 270 | 0.27 | 7.065 | 38.21656051 | 15 | 0.2546 | -4.0367 | 0.002424761905 | 3181.112123 | 0.956 | 7 | 20 | 4.5 | 270 | 0.27 | 7.065 | 38.21656051 | 20 | 0.3165 | -3.9244 | 0.002260714286 | 3317.028406 | 0.9566
8 | 20 | 4.5 | 270 | 0.27 | 7.065 | 38.21656051 | 10 | 0.2254 | -4.2804 | 0.0028175 | 2902.966559 | 0.9298 | 8 | 20 | 4.5 | 270 | 0.27 | 7.065 | 38.21656051 | 15 | 0.2546 | -4.0367 | 0.002121666667 | 3635.556712 | 0.956 | 8 | 20 | 4.5 | 270 | 0.27 | 7.065 | 38.21656051 | 20 | 0.3165 | -3.9244 | 0.001978125 | 3790.889607 | 0.9566
9 | 20 | 4.5 | 270 | 0.27 | 7.065 | 38.21656051 | 10 | 0.2254 | -4.2804 | 0.002504444444 | 3265.837379 | 0.9298 | 9 | 20 | 4.5 | 270 | 0.27 | 7.065 | 38.21656051 | 15 | 0.2546 | -4.0367 | 0.001885925926 | 4090.001301 | 0.956 | 9 | 20 | 4.5 | 270 | 0.27 | 7.065 | 38.21656051 | 20 | 0.3165 | -3.9244 | 0.001758333333 | 4264.750807 | 0.9566
10 | 20 | 4.5 | 270 | 0.27 | 7.065 | 38.21656051 | 10 | 0.2254 | -4.2804 | 0.002254 | 3628.708199 | 0.9298 | 10 | 20 | 4.5 | 270 | 0.27 | 7.065 | 38.21656051 | 15 | 0.2546 | -4.0367 | 0.001697333333 | 4544.44589 | 0.956 | 10 | 20 | 4.5 | 270 | 0.27 | 7.065 | 38.21656051 | 20 | 0.3165 | -3.9244 | 0.0015825 | 4738.612008 | 0.9566
11 | 20 | 4.5 | 270 | 0.27 | 7.065 | 38.21656051 | 10 | 0.2254 | -4.2804 | 0.002049090909 | 3991.579019 | 0.9298 | 11 | 20 | 4.5 | 270 | 0.27 | 7.065 | 38.21656051 | 15 | 0.2546 | -4.0367 | 0.001543030303 | 4998.890479 | 0.956 | 11 | 20 | 4.5 | 270 | 0.27 | 7.065 | 38.21656051 | 20 | 0.3165 | -3.9244 | 0.001438636364 | 5212.473209 | 0.9566
12 | 20 | 4.5 | 270 | 0.27 | 7.065 | 38.21656051 | 10 | 0.2254 | -4.2804 | 0.001878333333 | 4354.449839 | 0.9298 | 12 | 20 | 4.5 | 270 | 0.27 | 7.065 | 38.21656051 | 15 | 0.2546 | -4.0367 | 0.001414444444 | 5453.335068 | 0.956 | 12 | 20 | 4.5 | 270 | 0.27 | 7.065 | 38.21656051 | 20 | 0.3165 | -3.9244 | 0.00131875 | 5686.33441 | 0.9566
13 | 20 | 4.5 | 270 | 0.27 | 7.065 | 38.21656051 | 10 | 0.2254 | -4.2804 | 0.001733846154 | 4717.320659 | 0.9298 | 13 | 20 | 4.5 | 270 | 0.27 | 7.065 | 38.21656051 | 15 | 0.2546 | -4.0367 | 0.001305641026 | 5907.779657 | 0.956 | 13 | 20 | 4.5 | 270 | 0.27 | 7.065 | 38.21656051 | 20 | 0.3165 | -3.9244 | 0.001217307692 | 6160.195611 | 0.9566
14 | 20 | 4.5 | 270 | 0.27 | 7.065 | 38.21656051 | 10 | 0.2254 | -4.2804 | 0.00161 | 5080.191478 | 0.9298 | 14 | 20 | 4.5 | 270 | 0.27 | 7.065 | 38.21656051 | 15 | 0.2546 | -4.0367 | 0.001212380952 | 6362.224246 | 0.956 | 14 | 20 | 4.5 | 270 | 0.27 | 7.065 | 38.21656051 | 20 | 0.3165 | -3.9244 | 0.001130357143 | 6634.056812 | 0.9566
15 | 20 | 4.5 | 270 | 0.27 | 7.065 | 38.21656051 | 10 | 0.2254 | -4.2804 | 0.001502666667 | 5443.062298 | 0.9298 | 15 | 20 | 4.5 | 270 | 0.27 | 7.065 | 38.21656051 | 15 | 0.2546 | -4.0367 | 0.001131555556 | 6816.668835 | 0.956
16 | 20 | 4.5 | 270 | 0.27 | 7.065 | 38.21656051 | 10 | 0.2254 | -4.2804 | 0.00140875 | 5805.933118 | 0.9298 | 16 | 20 | 4.5 | 270 | 0.27 | 7.065 | 38.21656051 | 15 | 0.2546 | -4.0367 | 0.001060833333 | 7271.113424 | 0.956
17 | 20 | 4.5 | 270 | 0.27 | 7.065 | 38.21656051 | 10 | 0.2254 | -4.2804 | 0.001325882353 | 6168.803938 | 0.9298 | 17 | 20 | 4.5 | 270 | 0.27 | 7.065 | 38.21656051 | 15 | 0.2546 | -4.0367 | 0.0009984313725 | 7725.558013 | 0.956
18 | 20 | 4.5 | 270 | 0.27 | 7.065 | 38.21656051 | 10 | 0.2254 | -4.2804 | 0.001252222222 | 6531.674758 | 0.9298 | 18 | 20 | 4.5 | 270 | 0.27 | 7.065 | 38.21656051 | 15 | 0.2546 | -4.0367 | 0.000942962963 | 8180.002602 | 0.956
19 | 20 | 4.5 | 270 | 0.27 | 7.065 | 38.21656051 | 10 | 0.2254 | -4.2804 | 0.001186315789 | 6894.545578 | 0.9298
20 | 20 | 4.5 | 270 | 0.27 | 7.065 | 38.21656051 | 10 | 0.2254 | -4.2804 | 0.001127 | 7257.416398 | 0.9298
21 | 20 | 4.5 | 270 | 0.27 | 7.065 | 38.21656051 | 10 | 0.2254 | -4.2804 | 0.001073333333 | 7620.287218 | 0.9298
22 | 20 | 4.5 | 270 | 0.27 | 7.065 | 38.21656051 | 10 | 0.2254 | -4.2804 | 0.001024545455 | 7983.158038 | 0.9298

## Yoon-Nelson
Tabel 1. Data Absorbansi Karbon Aktif merk X terhadap Logam Kromium, Bed Depth Kolom 20 cm, V = 4,5 ml/min | [13 empty] | Tabel 2. Data Absorbansi Karbon Aktif merk X terhadap Logam Kromium, Bed Depth Kolom 20 cm, V = 4,5 ml/min | [13 empty] | Tabel 3. Data Absorbansi Karbon Aktif merk X terhadap Logam Kromium, Bed Depth Kolom 20 cm, V = 4,5 ml/min
No | Waktu Operasi | Konsentrasi Awal | Kosentrasi setelah Melewati Kolom | Volume Larutan Krom yang Melewati Kolom | Persentase Penyisihan | Ln (Ct/Co) | Ct/Co | [6 empty] | No | Waktu Operasi | Konsentrasi Awal | Kosentrasi setelah Melewati Kolom | Volume Larutan Krom yang Melewati Kolom | Persentase Penyisihan | Ln (Ct/Co) | Ct/Co | [6 empty] | No | Waktu Operasi | Konsentrasi Awal | Kosentrasi setelah melewati Kolom | Volume Larutan Krom yang Melewati Kolom | Persentase Penyisihan | Ln (Ct/Co) | Ct/Co
perc | jam | mg/liter | mg/liter |  | % | [8 empty] | perc | jam | mg/liter | mg/liter | liter | % | [8 empty] | perc | jam | mg/liter | mg/liter | liter | %
1 | 1 | 10 | 0.1232 | 0.27 | 99% | -4.396531321 | 0.01232 | [6 empty] | 1 | 1 | 15 | 0.26 | 0.27 | 98% | -4.055123849 | 0.01733333333 | [6 empty] | 1 | 1 | 20 | 0.346 | 0.27 | 98% | -4.057048777 | 0.0173
2 | 2 | 10 | 0.2229 | 0.54 | 98% | -3.803617132 | 0.02229 | [6 empty] | 2 | 2 | 15 | 0.501 | 0.54 | 97% | -3.399199379 | 0.0334 | [6 empty] | 2 | 2 | 20 | 0.668 | 0.54 | 97% | -3.399199379 | 0.0334
3 | 3 | 10 | 0.3133 | 0.81 | 97% | -3.463179174 | 0.03133 | [6 empty] | 3 | 3 | 15 | 0.517 | 0.81 | 97% | -3.367762606 | 0.03446666667 | [6 empty] | 3 | 3 | 20 | 0.946 | 0.81 | 95% | -3.051244983 | 0.0473
4 | 4 | 10 | 0.3435 | 1.08 | 97% | -3.37115326 | 0.03435 | [6 empty] | 4 | 4 | 15 | 0.575 | 1.08 | 96% | -3.261435439 | 0.03833333333 | [6 empty] | 4 | 4 | 20 | 1.176 | 1.08 | 94% | -2.833613424 | 0.0588
5 | 5 | 10 | 0.2948 | 1.35 | 97% | -3.524043212 | 0.02948 | [6 empty] | 5 | 5 | 15 | 0.71 | 1.35 | 95% | -3.05054051 | 0.04733333333 | [6 empty] | 5 | 5 | 20 | 2.265 | 1.35 | 89% | -2.178157515 | 0.11325
6 | 6 | 10 | 0.3597 | 1.62 | 96% | -3.325070021 | 0.03597 | [6 empty] | 6 | 6 | 15 | 0.882 | 1.62 | 94% | -2.833613424 | 0.0588 | [6 empty] | 6 | 6 | 20 | 3.638 | 1.62 | 82% | -1.704298193 | 0.1819
7 | 7 | 10 | 0.4223 | 1.89 | 96% | -3.16462441 | 0.04223 | [6 empty] | 7 | 7 | 15 | 1.699 | 1.89 | 89% | -2.178010358 | 0.1132666667 | [6 empty] | 7 | 7 | 20 | 5.493 | 1.89 | 73% | -1.292257719 | 0.27465
8 | 8 | 10 | 0.4826 | 2.16 | 95% | -3.031152219 | 0.04826 | [6 empty] | 8 | 8 | 15 | 2.729 | 2.16 | 82% | -1.704114959 | 0.1819333333 | [6 empty] | 8 | 8 | 20 | 5.568 | 2.16 | 72% | -1.278696351 | 0.2784
9 | 9 | 10 | 1.3374 | 2.43 | 87% | -2.011857662 | 0.13374 | [6 empty] | 9 | 9 | 15 | 4.12 | 2.43 | 73% | -1.292197038 | 0.2746666667 | [6 empty] | 9 | 9 | 20 | 8.24 | 2.43 | 59% | -0.8867319296 | 0.412
10 | 10 | 10 | 2.0053 | 2.7 | 80% | -1.606791417 | 0.20053 | [6 empty] | 10 | 10 | 15 | 4.176 | 2.7 | 72% | -1.278696351 | 0.2784 | [6 empty] | 10 | 10 | 20 | 11.728 | 2.7 | 41% | -0.5337531284 | 0.5864
11 | 11 | 10 | 3.4663 | 2.97 | 65% | -1.05949735 | 0.34663 | [6 empty] | 11 | 11 | 15 | 6.18 | 2.97 | 59% | -0.8867319296 | 0.412 | [6 empty] | 11 | 11 | 20 | 14.752 | 2.97 | 26% | -0.3043536067 | 0.7376
12 | 12 | 10 | 3.1463 | 3.24 | 69% | -1.156357934 | 0.31463 | [6 empty] | 12 | 12 | 15 | 7.33 | 3.24 | 51% | -0.7160746852 | 0.4886666667 | [6 empty] | 12 | 12 | 20 | 18.216 | 3.24 | 9% | -0.09343194479 | 0.9108
13 | 13 | 10 | 3.2019 | 3.51 | 68% | -1.138840709 | 0.32019 | [6 empty] | 13 | 13 | 15 | 8.796 | 3.51 | 41% | -0.5337531284 | 0.5864 | [6 empty] | 13 | 13 | 20 | 18.957 | 3.51 | 5% | -0.05355901709 | 0.94785
14 | 14 | 10 | 5.1916 | 3.78 | 48% | -0.6555431582 | 0.51916 | [6 empty] | 14 | 14 | 15 | 11.064 | 3.78 | 26% | -0.3043536067 | 0.7376 | [6 empty] | 14 | 14 | 20 | 19.175 | 3.78 | 4% | -0.0421249263 | 0.95875
15 | 15 | 10 | 6.1934 | 4.05 | 38% | -0.4791008841 | 0.61934 | [6 empty] | 15 | 15 | 15 | 13.662 | 4.05 | 9% | -0.09343194479 | 0.9108 | [6 empty] | Warna Kuning = Titik Breaktrough
16 | 16 | 10 | 6.9031 | 4.32 | 31% | -0.3706145069 | 0.69031 | [6 empty] | 16 | 16 | 15 | 14.218 | 4.32 | 5% | -0.05354143359 | 0.9478666667 | [6 empty] | Warna Orange = Titik Exhausted (Aliran Limbah ke Kolom Dihentikan)
17 | 17 | 10 | 8.0997 | 4.59 | 19% | -0.210758069 | 0.80997 | [6 empty] | 17 | 17 | 15 | 14.056 | 4.59 | 6% | -0.06500085022 | 0.9370666667 | [6 empty] | Warna Orange = Titik Exhausted (Aliran Limbah ke Kolom Dihentikan)
18 | 18 | 10 | 8.5449 | 4.86 | 15% | -0.1572504792 | 0.85449 | [6 empty] | 18 | 18 | 15 | 14.381 | 4.86 | 4% | -0.0421423102 | 0.9587333333
19 | 19 | 10 | 9.5189 | 5.13 | 5% | -0.04930579709 | 0.95189 | [6 empty] | Warna Kuning = Titik Breaktrough
20 | 20 | 10 | 9.6024 | 5.4 | 4% | -0.04057202577 | 0.96024 | [6 empty] | Warna Orange = Titik Exhausted (Aliran Limbah ke Kolom Dihentikan)
21 | 21 | 10 | 9.2545 | 5.67 | 7% | -0.07747517328 | 0.92545 | [6 empty] | Warna Orange = Titik Exhausted (Aliran Limbah ke Kolom Dihentikan)
22 | 22 | 10 | 9.4911 | 5.94 | 5% | -0.0522305756 | 0.94911
Warna Kuning = Titik Breaktrough
Warna Orange = Titik Exhausted (Aliran Limbah ke Kolom Dihentikan)
Waktu Operasi | Bed Height | Volumetric Flowrate (Q) | Volumetric Flowrate (Q) | Volumetric Flowrate (Q) | A Kolom | Linier Flowrate | Co Cr | Slope | Intersep | KYN | τ | τ Exp | R² | Waktu Operasi | Bed Height | Volumetric Flowrate (Q) | Volumetric Flowrate (Q) | Volumetric Flowrate (Q) | A Kolom | Linier Flowrate | Co Cr | Slope | Intersep | KYN | τ | τ Exp | R² | Waktu Operasi | Bed Height | Volumetric Flowrate (Q) | Volumetric Flowrate (Q) | Volumetric Flowrate (Q) | A Kolom | Linier Flowrate | Co Cr | Slope | Intersep | KYN | τ | τ Exp | R²
jam | cm | ml/min | ml/jam | liter/jam | cm2 | cm/jam | mg/l |  |  | jam^-1 | jam | jam |  | jam | cm | ml/min | ml/jam | liter/jam | cm2 | cm/jam | mg/l |  |  | jam^-1 | jam | jam |  | jam | cm | ml/min | ml/jam | liter/jam | cm2 | cm/jam | mg/l |  |  | jam^-1 | jam | jam
1 | 20 | 4.5 | 270 | 0.27 | 7.065 | 38.21656051 | 10 | 0.3795 | -5.1387 | 0.3795 | 13.54071146 | 13.12892828 | 0.9666 | 1 | 20 | 4.5 | 270 | 0.27 | 7.065 | 38.21656051 | 15 | 0.4405 | -4.9159 | 0.4405 | 11.15981839 | 11.01417833 | 0.9707 | 1 | 20 | 4.5 | 270 | 0.27 | 7.065 | 38.21656051 | 20 | 0.3795 | -5.1387 | 0.3795 | 13.54071146 | 13.12892828 | 0.9666
2 | 20 | 4.5 | 270 | 0.27 | 7.065 | 38.21656051 | 10 | 0.3795 | -5.1387 | 0.3795 | 13.54071146 | 13.12892828 | 0.9666 | 2 | 20 | 4.5 | 270 | 0.27 | 7.065 | 38.21656051 | 15 | 0.4405 | -4.9159 | 0.4405 | 11.15981839 | 11.01417833 | 0.9707 | 2 | 20 | 4.5 | 270 | 0.27 | 7.065 | 38.21656051 | 20 | 0.3795 | -5.1387 | 0.3795 | 13.54071146 | 13.12892828 | 0.9666
3 | 20 | 4.5 | 270 | 0.27 | 7.065 | 38.21656051 | 10 | 0.3795 | -5.1387 | 0.3795 | 13.54071146 | 13.12892828 | 0.9666 | 3 | 20 | 4.5 | 270 | 0.27 | 7.065 | 38.21656051 | 15 | 0.4405 | -4.9159 | 0.4405 | 11.15981839 | 11.01417833 | 0.9707 | 3 | 20 | 4.5 | 270 | 0.27 | 7.065 | 38.21656051 | 20 | 0.3795 | -5.1387 | 0.3795 | 13.54071146 | 13.12892828 | 0.9666
4 | 20 | 4.5 | 270 | 0.27 | 7.065 | 38.21656051 | 10 | 0.3795 | -5.1387 | 0.3795 | 13.54071146 | 13.12892828 | 0.9666 | 4 | 20 | 4.5 | 270 | 0.27 | 7.065 | 38.21656051 | 15 | 0.4405 | -4.9159 | 0.4405 | 11.15981839 | 11.01417833 | 0.9707 | 4 | 20 | 4.5 | 270 | 0.27 | 7.065 | 38.21656051 | 20 | 0.3795 | -5.1387 | 0.3795 | 13.54071146 | 13.12892828 | 0.9666
5 | 20 | 4.5 | 270 | 0.27 | 7.065 | 38.21656051 | 10 | 0.3795 | -5.1387 | 0.3795 | 13.54071146 | 13.12892828 | 0.9666 | 5 | 20 | 4.5 | 270 | 0.27 | 7.065 | 38.21656051 | 15 | 0.4405 | -4.9159 | 0.4405 | 11.15981839 | 11.01417833 | 0.9707 | 5 | 20 | 4.5 | 270 | 0.27 | 7.065 | 38.21656051 | 20 | 0.3795 | -5.1387 | 0.3795 | 13.54071146 | 13.12892828 | 0.9666
6 | 20 | 4.5 | 270 | 0.27 | 7.065 | 38.21656051 | 10 | 0.3795 | -5.1387 | 0.3795 | 13.54071146 | 13.12892828 | 0.9666 | 6 | 20 | 4.5 | 270 | 0.27 | 7.065 | 38.21656051 | 15 | 0.4405 | -4.9159 | 0.4405 | 11.15981839 | 11.01417833 | 0.9707 | 6 | 20 | 4.5 | 270 | 0.27 | 7.065 | 38.21656051 | 20 | 0.3795 | -5.1387 | 0.3795 | 13.54071146 | 13.12892828 | 0.9666
7 | 20 | 4.5 | 270 | 0.27 | 7.065 | 38.21656051 | 10 | 0.3795 | -5.1387 | 0.3795 | 13.54071146 | 13.12892828 | 0.9666 | 7 | 20 | 4.5 | 270 | 0.27 | 7.065 | 38.21656051 | 15 | 0.4405 | -4.9159 | 0.4405 | 11.15981839 | 11.01417833 | 0.9707 | 7 | 20 | 4.5 | 270 | 0.27 | 7.065 | 38.21656051 | 20 | 0.3795 | -5.1387 | 0.3795 | 13.54071146 | 13.12892828 | 0.9666
8 | 20 | 4.5 | 270 | 0.27 | 7.065 | 38.21656051 | 10 | 0.3795 | -5.1387 | 0.3795 | 13.54071146 | 13.12892828 | 0.9666 | 8 | 20 | 4.5 | 270 | 0.27 | 7.065 | 38.21656051 | 15 | 0.4405 | -4.9159 | 0.4405 | 11.15981839 | 11.01417833 | 0.9707 | 8 | 20 | 4.5 | 270 | 0.27 | 7.065 | 38.21656051 | 20 | 0.3795 | -5.1387 | 0.3795 | 13.54071146 | 13.12892828 | 0.9666
9 | 20 | 4.5 | 270 | 0.27 | 7.065 | 38.21656051 | 10 | 0.3795 | -5.1387 | 0.3795 | 13.54071146 | 13.12892828 | 0.9666 | 9 | 20 | 4.5 | 270 | 0.27 | 7.065 | 38.21656051 | 15 | 0.4405 | -4.9159 | 0.4405 | 11.15981839 | 11.01417833 | 0.9707 | 9 | 20 | 4.5 | 270 | 0.27 | 7.065 | 38.21656051 | 20 | 0.3795 | -5.1387 | 0.3795 | 13.54071146 | 13.12892828 | 0.9666
10 | 20 | 4.5 | 270 | 0.27 | 7.065 | 38.21656051 | 10 | 0.3795 | -5.1387 | 0.3795 | 13.54071146 | 13.12892828 | 0.9666 | 10 | 20 | 4.5 | 270 | 0.27 | 7.065 | 38.21656051 | 15 | 0.4405 | -4.9159 | 0.4405 | 11.15981839 | 11.01417833 | 0.9707 | 10 | 20 | 4.5 | 270 | 0.27 | 7.065 | 38.21656051 | 20 | 0.3795 | -5.1387 | 0.3795 | 13.54071146 | 13.12892828 | 0.9666
11 | 20 | 4.5 | 270 | 0.27 | 7.065 | 38.21656051 | 10 | 0.3795 | -5.1387 | 0.3795 | 13.54071146 | 13.12892828 | 0.9666 | 11 | 20 | 4.5 | 270 | 0.27 | 7.065 | 38.21656051 | 15 | 0.4405 | -4.9159 | 0.4405 | 11.15981839 | 11.01417833 | 0.9707 | 11 | 20 | 4.5 | 270 | 0.27 | 7.065 | 38.21656051 | 20 | 0.3795 | -5.1387 | 0.3795 | 13.54071146 | 13.12892828 | 0.9666
12 | 20 | 4.5 | 270 | 0.27 | 7.065 | 38.21656051 | 10 | 0.3795 | -5.1387 | 0.3795 | 13.54071146 | 13.12892828 | 0.9666 | 12 | 20 | 4.5 | 270 | 0.27 | 7.065 | 38.21656051 | 15 | 0.4405 | -4.9159 | 0.4405 | 11.15981839 | 11.01417833 | 0.9707 | 12 | 20 | 4.5 | 270 | 0.27 | 7.065 | 38.21656051 | 20 | 0.3795 | -5.1387 | 0.3795 | 13.54071146 | 13.12892828 | 0.9666
13 | 20 | 4.5 | 270 | 0.27 | 7.065 | 38.21656051 | 10 | 0.3795 | -5.1387 | 0.3795 | 13.54071146 | 13.12892828 | 0.9666 | 13 | 20 | 4.5 | 270 | 0.27 | 7.065 | 38.21656051 | 15 | 0.4405 | -4.9159 | 0.4405 | 11.15981839 | 11.01417833 | 0.9707 | 13 | 20 | 4.5 | 270 | 0.27 | 7.065 | 38.21656051 | 20 | 0.3795 | -5.1387 | 0.3795 | 13.54071146 | 13.12892828 | 0.9666
14 | 20 | 4.5 | 270 | 0.27 | 7.065 | 38.21656051 | 10 | 0.3795 | -5.1387 | 0.3795 | 13.54071146 | 13.12892828 | 0.9666 | 14 | 20 | 4.5 | 270 | 0.27 | 7.065 | 38.21656051 | 15 | 0.4405 | -4.9159 | 0.4405 | 11.15981839 | 11.01417833 | 0.9707 | 14 | 20 | 4.5 | 270 | 0.27 | 7.065 | 38.21656051 | 20 | 0.3795 | -5.1387 | 0.3795 | 13.54071146 | 13.12892828 | 0.9666
15 | 20 | 4.5 | 270 | 0.27 | 7.065 | 38.21656051 | 10 | 0.3795 | -5.1387 | 0.3795 | 13.54071146 | 13.12892828 | 0.9666 | 15 | 20 | 4.5 | 270 | 0.27 | 7.065 | 38.21656051 | 15 | 0.4405 | -4.9159 | 0.4405 | 11.15981839 | 11.01417833 | 0.9707 | 15 | 20 | 4.5 | 270 | 0.27 | 7.065 | 38.21656051 |  | 0.3795 | -5.1387 | 0.3795 | 13.54071146 | 13.12892828 | 0.9666
16 | 20 | 4.5 | 270 | 0.27 | 7.065 | 38.21656051 | 10 | 0.3795 | -5.1387 | 0.3795 | 13.54071146 | 13.12892828 | 0.9666 | 16 | 20 | 4.5 | 270 | 0.27 | 7.065 | 38.21656051 | 15 | 0.4405 | -4.9159 | 0.4405 | 11.15981839 | 11.01417833 | 0.9707 | 16 | 20 | 4.5 | 270 | 0.27 | 7.065 | 38.21656051 |  | 0.3795 | -5.1387 | 0.3795 | 13.54071146 | 13.12892828 | 0.9666
17 | 20 | 4.5 | 270 | 0.27 | 7.065 | 38.21656051 | 10 | 0.3795 | -5.1387 | 0.3795 | 13.54071146 | 13.12892828 | 0.9666 | 17 | 20 | 4.5 | 270 | 0.27 | 7.065 | 38.21656051 | 15 | 0.4405 | -4.9159 | 0.4405 | 11.15981839 | 11.01417833 | 0.9707 | 17 | 20 | 4.5 | 270 | 0.27 | 7.065 | 38.21656051 |  | 0.3795 | -5.1387 | 0.3795 | 13.54071146 | 13.12892828 | 0.9666
18 | 20 | 4.5 | 270 | 0.27 | 7.065 | 38.21656051 | 10 | 0.3795 | -5.1387 | 0.3795 | 13.54071146 | 13.12892828 | 0.9666 | 18 | 20 | 4.5 | 270 | 0.27 | 7.065 | 38.21656051 | 15 | 0.4405 | -4.9159 | 0.4405 | 11.15981839 | 11.01417833 | 0.9707 | 18 | 20 | 4.5 | 270 | 0.27 | 7.065 | 38.21656051 |  | 0.3795 | -5.1387 | 0.3795 | 13.54071146 | 13.12892828 | 0.9666
19 | 20 | 4.5 | 270 | 0.27 | 7.065 | 38.21656051 | 10 | 0.3795 | -5.1387 | 0.3795 | 13.54071146 | 13.12892828 | 0.9666 | [14 empty] | 19 | 20 | 4.5 | 270 | 0.27 | 7.065 | 38.21656051 |  | 0.3795 | -5.1387 | 0.3795 | 13.54071146 | 13.12892828 | 0.9666
20 | 20 | 4.5 | 270 | 0.27 | 7.065 | 38.21656051 | 10 | 0.3795 | -5.1387 | 0.3795 | 13.54071146 | 13.12892828 | 0.9666 | [14 empty] | 20 | 20 | 4.5 | 270 | 0.27 | 7.065 | 38.21656051 |  | 0.3795 | -5.1387 | 0.3795 | 13.54071146 | 13.12892828 | 0.9666
21 | 20 | 4.5 | 270 | 0.27 | 7.065 | 38.21656051 | 10 | 0.3795 | -5.1387 | 0.3795 | 13.54071146 | 13.12892828 | 0.9666 | [14 empty] | 21 | 20 | 4.5 | 270 | 0.27 | 7.065 | 38.21656051 |  | 0.3795 | -5.1387 | 0.3795 | 13.54071146 | 13.12892828 | 0.9666
22 | 20 | 4.5 | 270 | 0.27 | 7.065 | 38.21656051 | 10 | 0.3795 | -5.1387 | 0.3795 | 13.54071146 | 13.12892828 | 0.9666 | [14 empty] | 22 | 20 | 4.5 | 270 | 0.27 | 7.065 | 38.21656051 |  | 0.3795 | -5.1387 | 0.3795 | 13.54071146 | 13.12892828 | 0.9666

## Thomas
Tabel 1. Data Absorbansi Karbon Aktif merk X terhadap Logam Kromium, Bed Depth Kolom 20 cm, V = 4,5 ml/min
No | Waktu Operasi | Konsentrasi Awal | Kosentrasi setelah melewati Kolom | Volume Larutan Krom yang Melewati Kolom | Persentase Penyisihan | Ln (Ct/Co) | Ct/Co
perc | jam | mg/liter | mg/liter |  | %
1 | 1 | 10 | 0.1232 | 0.27 | 99% | -4.396531321 | 0.01232
2 | 2 | 10 | 0.2229 | 0.54 | 98% | -3.803617132 | 0.02229
3 | 3 | 10 | 0.3133 | 0.81 | 97% | -3.463179174 | 0.03133
4 | 4 | 10 | 0.3435 | 1.08 | 97% | -3.37115326 | 0.03435
5 | 5 | 10 | 0.2948 | 1.35 | 97% | -3.524043212 | 0.02948
6 | 6 | 10 | 0.3597 | 1.62 | 96% | -3.325070021 | 0.03597
7 | 7 | 10 | 0.4223 | 1.89 | 96% | -3.16462441 | 0.04223
8 | 8 | 10 | 0.4826 | 2.16 | 95% | -3.031152219 | 0.04826
9 | 9 | 10 | 1.3374 | 2.43 | 87% | -2.011857662 | 0.13374
10 | 10 | 10 | 2.0053 | 2.7 | 80% | -1.606791417 | 0.20053
11 | 11 | 10 | 3.4663 | 2.97 | 65% | -1.05949735 | 0.34663
12 | 12 | 10 | 3.1463 | 3.24 | 69% | -1.156357934 | 0.31463
13 | 13 | 10 | 3.2019 | 3.51 | 68% | -1.138840709 | 0.32019
14 | 14 | 10 | 5.1916 | 3.78 | 48% | -0.6555431582 | 0.51916
15 | 15 | 10 | 6.1934 | 4.05 | 38% | -0.4791008841 | 0.61934
16 | 16 | 10 | 6.9031 | 4.32 | 31% | -0.3706145069 | 0.69031
17 | 17 | 10 | 8.0997 | 4.59 | 19% | -0.210758069 | 0.80997
18 | 18 | 10 | 8.5449 | 4.86 | 15% | -0.1572504792 | 0.85449
19 | 19 | 10 | 9.5189 | 5.13 | 5% | -0.04930579709 | 0.95189
20 | 20 | 10 | 9.6024 | 5.4 | 4% | -0.04057202577 | 0.96024
21 | 21 | 10 | 9.2545 | 5.67 | 7% | -0.07747517328 | 0.92545
22 | 22 | 10 | 9.4911 | 5.94 | 5% | -0.0522305756 | 0.94911
Warna Kuning = Titik Breaktrough
Warna Orange = Titik Exhausted (Aliran Limbah ke Kolom Dihentikan)
Bed Height | Volumetric Flowrate (Q) | Kons. Cr(VI) | Slope |  | K th | qt | R²
cm | liter/jam | mg/liter |  |  | L/mg.jam | mg/g
20 | 0.27
20 | 0.27
20 | 0.27
20 | 0.27
20 | 0.27
20 | 0.27
20 | 0.27
20 | 0.27
20 | 0.27
20 | 0.27
20 | 0.27
20 | 0.27
20 | 0.27
20 | 0.27
20 | 0.27
20 | 0.27
20 | 0.27
20 | 0.27
20 | 0.27
20 | 0.27
20 | 0.27
20 | 0.27